## Sheet1
2015年水嘴监督抽查结果汇总表
序号 | 报告编号 | 产品名称 | 商标 | 规格型号 | 产品等级 | 生产日期 | 批号/货号 | 标称生产单位 | 经销单位/平台 | 样品来源 | 检验结果 | 密封性能 | [9 empty] | 表面耐腐蚀性能 |  | 金属污染物析出（μg/L）
[12 empty] | 阀芯及阀芯上游 |  | 出水口能够被堵住的阀芯下游 |  | 出水口不能够被堵住的阀芯下游 |  | 冷、热水隔墙 |  | 冷、热水隔墙 |  |  |  | 铅 |  | 锑 |  | 镉 |  | 铬
[12 empty] | 标准值 | 实测值 | 标准值 | 实测值 | 标准值 | 实测值 | 标准值 | 实测值 | 标准值 | 实测值 | 标准值 | 实测值 | 标准值 | 实测值 | 标准值 | 实测值 | 标准值 | 实测值 | 标准值 | 实测值
1 | (15)BJFJC0001 | 单把手高抛厨房龙头 | 摩恩 | GN 70111 | —— | —— | —— | 广州摩恩水暖器材有限公司 | 苏州百安居装饰建材有限公司 | 销售市场 | 合格 | 阀芯关闭，出水口打开，在1.6MPa±0.05MPa水压下保持60s±5s，阀芯及上游过水通道无渗漏。 | 符合要求 | 阀芯打开，出水口关闭，在0.4MPa±0.02MPa和0.05MPa±0.01MPa水压下各保持60s±5s，阀芯下游任何密封部位无渗漏。 | 符合要求 | 阀芯打开，出水口打开，在水嘴流量为（0.4±0.04）L/s时的压力下保持60s±5s，阀芯下游任何密封部位无渗漏。 | —— | 连接进水口1到试验设备上，阀芯关闭， 出水口打开，进水口1在0.4MPa±0.02 MPa水压下保持60s±5s，出水口及未连接的进水口2无渗漏。 | 符合要求 | 连接进水口2到试验设备上，阀芯关闭， 出水口打开，进水口2在0.4MPa±0.02 MPa水压下保持60s±5s，出水口及未连接的进水口1无渗漏。 | 符合要求 | 按GB/T 10125进行24h乙酸盐雾试验后，应不低于GB/T 6461-2002标准的表1中外观评级（RA）9级的要求。 | 达到9级要求 | ≤5 | 3 | ≤0.6 | 0.1 | ≤0.5 | 0.1 | ≤10.0 | 0.7
2 | (15)BJFJC0002 | 厨用龙头 | ELKAY | FC1-U | —— | —— | —— | 艾肯（中国）厨卫有限公司 | 苏州百安居装饰建材有限公司 | 销售市场 | 合格 | 阀芯关闭，出水口打开，在1.6MPa±0.05MPa水压下保持60s±5s，阀芯及上游过水通道无渗漏。 | 符合要求 | 阀芯打开，出水口关闭，在0.4MPa±0.02MPa和0.05MPa±0.01MPa水压下各保持60s±5s，阀芯下游任何密封部位无渗漏。 | 符合要求 | 阀芯打开，出水口打开，在水嘴流量为（0.4±0.04）L/s时的压力下保持60s±5s，阀芯下游任何密封部位无渗漏。 | —— | 连接进水口1到试验设备上，阀芯关闭， 出水口打开，进水口1在0.4MPa±0.02 MPa水压下保持60s±5s，出水口及未连接的进水口2无渗漏。 | 符合要求 | 连接进水口2到试验设备上，阀芯关闭， 出水口打开，进水口2在0.4MPa±0.02 MPa水压下保持60s±5s，出水口及未连接的进水口1无渗漏。 | 符合要求 | 按GB/T 10125进行24h乙酸盐雾试验后，应不低于GB/T 6461-2002标准的表1中外观评级（RA）9级的要求。 | 达到9级要求 | ≤5 | 1 | ≤0.6 | 0.2 | ≤0.5 | 0.1 | ≤10.0 | 0.1
3 | (15)BJFJC0003 | 厨房龙头 | OULIN | OL-C9502 | —— | 2015-09-08 | —— | 宁波欧琳实业有限公司 | 苏州百安居装饰建材有限公司 | 销售市场 | 合格 | 阀芯关闭，出水口打开，在1.6MPa±0.05MPa水压下保持60s±5s，阀芯及上游过水通道无渗漏。 | 符合要求 | 阀芯打开，出水口关闭，在0.4MPa±0.02MPa和0.05MPa±0.01MPa水压下各保持60s±5s，阀芯下游任何密封部位无渗漏。 | 符合要求 | 阀芯打开，出水口打开，在水嘴流量为（0.4±0.04）L/s时的压力下保持60s±5s，阀芯下游任何密封部位无渗漏。 | —— | 连接进水口1到试验设备上，阀芯关闭， 出水口打开，进水口1在0.4MPa±0.02 MPa水压下保持60s±5s，出水口及未连接的进水口2无渗漏。 | 符合要求 | 连接进水口2到试验设备上，阀芯关闭， 出水口打开，进水口2在0.4MPa±0.02 MPa水压下保持60s±5s，出水口及未连接的进水口1无渗漏。 | 符合要求 | 按GB/T 10125进行24h乙酸盐雾试验后，应不低于GB/T 6461-2002标准的表1中外观评级（RA）9级的要求。 | 达到9级要求 | ≤5 | 1 | ≤0.6 | 0.1 | ≤0.5 | 0.1 | ≤10.0 | 0.9
4 | (15)BJFJC0004 | 单孔厨房龙头 | DELTA | DC925002 | —— | —— | —— | 得而达水龙头（中国）有限公司 | 苏州百安居装饰建材有限公司 | 销售市场 | 合格 | 阀芯关闭，出水口打开，在1.6MPa±0.05MPa水压下保持60s±5s，阀芯及上游过水通道无渗漏。 | 符合要求 | 阀芯打开，出水口关闭，在0.4MPa±0.02MPa和0.05MPa±0.01MPa水压下各保持60s±5s，阀芯下游任何密封部位无渗漏。 | 符合要求 | 阀芯打开，出水口打开，在水嘴流量为（0.4±0.04）L/s时的压力下保持60s±5s，阀芯下游任何密封部位无渗漏。 | —— | 连接进水口1到试验设备上，阀芯关闭， 出水口打开，进水口1在0.4MPa±0.02 MPa水压下保持60s±5s，出水口及未连接的进水口2无渗漏。 | 符合要求 | 连接进水口2到试验设备上，阀芯关闭， 出水口打开，进水口2在0.4MPa±0.02 MPa水压下保持60s±5s，出水口及未连接的进水口1无渗漏。 | 符合要求 | 按GB/T 10125进行24h乙酸盐雾试验后，应不低于GB/T 6461-2002标准的表1中外观评级（RA）9级的要求。 | 达到9级要求 | ≤5 | 2 | ≤0.6 | 0.1 | ≤0.5 | 0.1 | ≤10.0 | 0.6
5 | (15)BJFJC0005 | 单孔厨房龙头 | —— | L101B | —— | —— | —— | 广东欧威斯科技有限公司 | 苏州工业园区李中堂洁具商行 | 销售市场 | 合格 | 阀芯关闭，出水口打开，在1.6MPa±0.05MPa水压下保持60s±5s，阀芯及上游过水通道无渗漏。 | 符合要求 | 阀芯打开，出水口关闭，在0.4MPa±0.02MPa和0.05MPa±0.01MPa水压下各保持60s±5s，阀芯下游任何密封部位无渗漏。 | 符合要求 | 阀芯打开，出水口打开，在水嘴流量为（0.4±0.04）L/s时的压力下保持60s±5s，阀芯下游任何密封部位无渗漏。 | —— | 连接进水口1到试验设备上，阀芯关闭， 出水口打开，进水口1在0.4MPa±0.02 MPa水压下保持60s±5s，出水口及未连接的进水口2无渗漏。 | 符合要求 | 连接进水口2到试验设备上，阀芯关闭， 出水口打开，进水口2在0.4MPa±0.02 MPa水压下保持60s±5s，出水口及未连接的进水口1无渗漏。 | 符合要求 | 按GB/T 10125进行24h乙酸盐雾试验后，应不低于GB/T 6461-2002标准的表1中外观评级（RA）9级的要求。 | 达到9级要求 | ≤5 | 2 | ≤0.6 | 0.1 | ≤0.5 | 0.1 | ≤10.0 | 0.6
6 | (15)BJFJC0006 | 单把厨房龙头 | —— | FD04025 | —— | 2015-05-05 | —— | 佛山市家家卫浴有限公司 | 苏州工业园区朋达来建材经营部 | 销售市场 | 合格 | 阀芯关闭，出水口打开，在1.6MPa±0.05MPa水压下保持60s±5s，阀芯及上游过水通道无渗漏。 | 符合要求 | 阀芯打开，出水口关闭，在0.4MPa±0.02MPa和0.05MPa±0.01MPa水压下各保持60s±5s，阀芯下游任何密封部位无渗漏。 | 符合要求 | 阀芯打开，出水口打开，在水嘴流量为（0.4±0.04）L/s时的压力下保持60s±5s，阀芯下游任何密封部位无渗漏。 | —— | 连接进水口1到试验设备上，阀芯关闭， 出水口打开，进水口1在0.4MPa±0.02 MPa水压下保持60s±5s，出水口及未连接的进水口2无渗漏。 | 符合要求 | 连接进水口2到试验设备上，阀芯关闭， 出水口打开，进水口2在0.4MPa±0.02 MPa水压下保持60s±5s，出水口及未连接的进水口1无渗漏。 | 符合要求 | 按GB/T 10125进行24h乙酸盐雾试验后，应不低于GB/T 6461-2002标准的表1中外观评级（RA）9级的要求。 | 达到9级要求 | ≤5 | 1 | ≤0.6 | 0.1 | ≤0.5 | 0.1 | ≤10.0 | 0.4
7 | (15)BJFJC0007 | 面盆龙头 | Suncoo | ST1534CW-D1 | —— | 2015-01-26 | —— | 广东尚高科技有限公司 | 苏州工业园区娄葑镇罗陈建材经营部 | 销售市场 | 合格 | 阀芯关闭，出水口打开，在1.6MPa±0.05MPa水压下保持60s±5s，阀芯及上游过水通道无渗漏。 | 符合要求 | 阀芯打开，出水口关闭，在0.4MPa±0.02MPa和0.05MPa±0.01MPa水压下各保持60s±5s，阀芯下游任何密封部位无渗漏。 | 符合要求 | 阀芯打开，出水口打开，在水嘴流量为（0.4±0.04）L/s时的压力下保持60s±5s，阀芯下游任何密封部位无渗漏。 | —— | 连接进水口1到试验设备上，阀芯关闭， 出水口打开，进水口1在0.4MPa±0.02 MPa水压下保持60s±5s，出水口及未连接的进水口2无渗漏。 | 符合要求 | 连接进水口2到试验设备上，阀芯关闭， 出水口打开，进水口2在0.4MPa±0.02 MPa水压下保持60s±5s，出水口及未连接的进水口1无渗漏。 | 符合要求 | 按GB/T 10125进行24h乙酸盐雾试验后，应不低于GB/T 6461-2002标准的表1中外观评级（RA）9级的要求。 | 达到9级要求 | ≤5 | 2 | ≤0.6 | 0.1 | ≤0.5 | 0.2 | ≤10.0 | 1.2
8 | (15)BJFJC0008 | 面盆龙头 | JOTAI | 5305 | —— | —— | —— | 南安市金泰卫浴洁具厂 | 苏州工业园区娄葑镇罗陈建材经营部 | 销售市场 | 合格 | 阀芯关闭，出水口打开，在1.6MPa±0.05MPa水压下保持60s±5s，阀芯及上游过水通道无渗漏。 | 符合要求 | 阀芯打开，出水口关闭，在0.4MPa±0.02MPa和0.05MPa±0.01MPa水压下各保持60s±5s，阀芯下游任何密封部位无渗漏。 | 符合要求 | 阀芯打开，出水口打开，在水嘴流量为（0.4±0.04）L/s时的压力下保持60s±5s，阀芯下游任何密封部位无渗漏。 | —— | 连接进水口1到试验设备上，阀芯关闭， 出水口打开，进水口1在0.4MPa±0.02 MPa水压下保持60s±5s，出水口及未连接的进水口2无渗漏。 | 符合要求 | 连接进水口2到试验设备上，阀芯关闭， 出水口打开，进水口2在0.4MPa±0.02 MPa水压下保持60s±5s，出水口及未连接的进水口1无渗漏。 | 符合要求 | 按GB/T 10125进行24h乙酸盐雾试验后，应不低于GB/T 6461-2002标准的表1中外观评级（RA）9级的要求。 | 达到9级要求 | ≤5 | 3 | ≤0.6 | 0.2 | ≤0.5 | 0.2 | ≤10.0 | 1.2
9 | (15)BJFJC0009 | 单孔单把厨房龙头 | Roca | 5A8460C00 | —— | —— | —— | 乐家洁具（苏州）有限公司 | 苏州工业园区西艾科建材经营部 | 销售市场 | 合格 | 阀芯关闭，出水口打开，在1.6MPa±0.05MPa水压下保持60s±5s，阀芯及上游过水通道无渗漏。 | 符合要求 | 阀芯打开，出水口关闭，在0.4MPa±0.02MPa和0.05MPa±0.01MPa水压下各保持60s±5s，阀芯下游任何密封部位无渗漏。 | 符合要求 | 阀芯打开，出水口打开，在水嘴流量为（0.4±0.04）L/s时的压力下保持60s±5s，阀芯下游任何密封部位无渗漏。 | —— | 连接进水口1到试验设备上，阀芯关闭， 出水口打开，进水口1在0.4MPa±0.02 MPa水压下保持60s±5s，出水口及未连接的进水口2无渗漏。 | 符合要求 | 连接进水口2到试验设备上，阀芯关闭， 出水口打开，进水口2在0.4MPa±0.02 MPa水压下保持60s±5s，出水口及未连接的进水口1无渗漏。 | 符合要求 | 按GB/T 10125进行24h乙酸盐雾试验后，应不低于GB/T 6461-2002标准的表1中外观评级（RA）9级的要求。 | 达到9级要求 | ≤5 | 1 | ≤0.6 | 0.1 | ≤0.5 | 0.1 | ≤10.0 | 0.6
10 | (15)BJFJC0010 | 面盆龙头 | TOTO | DL321 | —— | —— | —— | 东陶（大连）有限公司 | 苏州工业园区麦尔达建材经营部 | 销售市场 | 合格 | 阀芯关闭，出水口打开，在1.6MPa±0.05MPa水压下保持60s±5s，阀芯及上游过水通道无渗漏。 | 符合要求 | 阀芯打开，出水口关闭，在0.4MPa±0.02MPa和0.05MPa±0.01MPa水压下各保持60s±5s，阀芯下游任何密封部位无渗漏。 | 符合要求 | 阀芯打开，出水口打开，在水嘴流量为（0.4±0.04）L/s时的压力下保持60s±5s，阀芯下游任何密封部位无渗漏。 | —— | 连接进水口1到试验设备上，阀芯关闭， 出水口打开，进水口1在0.4MPa±0.02 MPa水压下保持60s±5s，出水口及未连接的进水口2无渗漏。 | 符合要求 | 连接进水口2到试验设备上，阀芯关闭， 出水口打开，进水口2在0.4MPa±0.02 MPa水压下保持60s±5s，出水口及未连接的进水口1无渗漏。 | 符合要求 | 按GB/T 10125进行24h乙酸盐雾试验后，应不低于GB/T 6461-2002标准的表1中外观评级（RA）9级的要求。 | 达到9级要求 | ≤5 | 1 | ≤0.6 | 0.2 | ≤0.5 | 0.1 | ≤10.0 | 0.8
11 | (15)BJFJC0011 | 单把单孔菜盆龙头 | FAENZA | F5A9014C | —— | —— | —— | 佛山市法恩洁具有限公司 | 苏州工业园区娄葑镇博宇建材商行 | 销售市场 | 合格 | 阀芯关闭，出水口打开，在1.6MPa±0.05MPa水压下保持60s±5s，阀芯及上游过水通道无渗漏。 | 符合要求 | 阀芯打开，出水口关闭，在0.4MPa±0.02MPa和0.05MPa±0.01MPa水压下各保持60s±5s，阀芯下游任何密封部位无渗漏。 | 符合要求 | 阀芯打开，出水口打开，在水嘴流量为（0.4±0.04）L/s时的压力下保持60s±5s，阀芯下游任何密封部位无渗漏。 | —— | 连接进水口1到试验设备上，阀芯关闭， 出水口打开，进水口1在0.4MPa±0.02 MPa水压下保持60s±5s，出水口及未连接的进水口2无渗漏。 | 符合要求 | 连接进水口2到试验设备上，阀芯关闭， 出水口打开，进水口2在0.4MPa±0.02 MPa水压下保持60s±5s，出水口及未连接的进水口1无渗漏。 | 符合要求 | 按GB/T 10125进行24h乙酸盐雾试验后，应不低于GB/T 6461-2002标准的表1中外观评级（RA）9级的要求。 | 达到9级要求 | ≤5 | 2 | ≤0.6 | 0.1 | ≤0.5 | 0.2 | ≤10.0 | 1.6
12 | (15)BJFJC0012 | 面盆龙头 | 博士隆 | 32E | —— | —— | —— | 上海奥思卫浴设备有限公司 | 苏州高新区横塘江利达建材批发部 | 销售市场 | 合格 | 阀芯关闭，出水口打开，在1.6MPa±0.05MPa水压下保持60s±5s，阀芯及上游过水通道无渗漏。 | 符合要求 | 阀芯打开，出水口关闭，在0.4MPa±0.02MPa和0.05MPa±0.01MPa水压下各保持60s±5s，阀芯下游任何密封部位无渗漏。 | 符合要求 | 阀芯打开，出水口打开，在水嘴流量为（0.4±0.04）L/s时的压力下保持60s±5s，阀芯下游任何密封部位无渗漏。 | —— | 连接进水口1到试验设备上，阀芯关闭， 出水口打开，进水口1在0.4MPa±0.02 MPa水压下保持60s±5s，出水口及未连接的进水口2无渗漏。 | 符合要求 | 连接进水口2到试验设备上，阀芯关闭， 出水口打开，进水口2在0.4MPa±0.02 MPa水压下保持60s±5s，出水口及未连接的进水口1无渗漏。 | 符合要求 | 按GB/T 10125进行24h乙酸盐雾试验后，应不低于GB/T 6461-2002标准的表1中外观评级（RA）9级的要求。 | 达到9级要求 | ≤5 | 4 | ≤0.6 | 0.1 | ≤0.5 | 0.2 | ≤10.0 | 1.2
13 | (15)BJFJC0013 | 尖三通菜盆（水嘴） | 福利来 | 38510-2 | —— | —— | —— | 南安市美林名才洁具厂 | 苏州市虎丘区飞联水暖洁具经营部 | 销售市场 | 不合格 | 阀芯关闭，出水口打开，在1.6MPa±0.05MPa水压下保持60s±5s，阀芯及上游过水通道无渗漏。 | 符合要求 | 阀芯打开，出水口关闭，在0.4MPa±0.02MPa和0.05MPa±0.01MPa水压下各保持60s±5s，阀芯下游任何密封部位无渗漏。 | 符合要求 | 阀芯打开，出水口打开，在水嘴流量为（0.4±0.04）L/s时的压力下保持60s±5s，阀芯下游任何密封部位无渗漏。 | —— | 连接进水口1到试验设备上，阀芯关闭， 出水口打开，进水口1在0.4MPa±0.02 MPa水压下保持60s±5s，出水口及未连接的进水口2无渗漏。 | 符合要求 | 连接进水口2到试验设备上，阀芯关闭， 出水口打开，进水口2在0.4MPa±0.02 MPa水压下保持60s±5s，出水口及未连接的进水口1无渗漏。 | 符合要求 | 按GB/T 10125进行24h乙酸盐雾试验后，应不低于GB/T 6461-2002标准的表1中外观评级（RA）9级的要求。 | 未达到9级要求 | ≤5 | 7 | ≤0.6 | 0.3 | ≤0.5 | 0.2 | ≤10.0 | 4.9
14 | (15)BJFJC0014 | 单把厨房龙头 | —— | AL22012 | —— | —— | —— | 福建爱浪厨卫有限公司 | 苏州市虎丘区飞联水暖洁具经营部 | 销售市场 | 合格 | 阀芯关闭，出水口打开，在1.6MPa±0.05MPa水压下保持60s±5s，阀芯及上游过水通道无渗漏。 | 符合要求 | 阀芯打开，出水口关闭，在0.4MPa±0.02MPa和0.05MPa±0.01MPa水压下各保持60s±5s，阀芯下游任何密封部位无渗漏。 | 符合要求 | 阀芯打开，出水口打开，在水嘴流量为（0.4±0.04）L/s时的压力下保持60s±5s，阀芯下游任何密封部位无渗漏。 | —— | 连接进水口1到试验设备上，阀芯关闭， 出水口打开，进水口1在0.4MPa±0.02 MPa水压下保持60s±5s，出水口及未连接的进水口2无渗漏。 | 符合要求 | 连接进水口2到试验设备上，阀芯关闭， 出水口打开，进水口2在0.4MPa±0.02 MPa水压下保持60s±5s，出水口及未连接的进水口1无渗漏。 | 符合要求 | 按GB/T 10125进行24h乙酸盐雾试验后，应不低于GB/T 6461-2002标准的表1中外观评级（RA）9级的要求。 | 达到9级要求 | ≤5 | 4 | ≤0.6 | 0.2 | ≤0.5 | 0.3 | ≤10.0 | 3
15 | (15)BJFJC0015 | 厨房龙头 | MOLISHA | 7079 | —— | —— | —— | 温州摩利莎洁具有限公司 | 苏州高新区横塘振华金建材经营部 | 销售市场 | 不合格 | 阀芯关闭，出水口打开，在1.6MPa±0.05MPa水压下保持60s±5s，阀芯及上游过水通道无渗漏。 | 符合要求 | 阀芯打开，出水口关闭，在0.4MPa±0.02MPa和0.05MPa±0.01MPa水压下各保持60s±5s，阀芯下游任何密封部位无渗漏。 | 符合要求 | 阀芯打开，出水口打开，在水嘴流量为（0.4±0.04）L/s时的压力下保持60s±5s，阀芯下游任何密封部位无渗漏。 | —— | 连接进水口1到试验设备上，阀芯关闭， 出水口打开，进水口1在0.4MPa±0.02 MPa水压下保持60s±5s，出水口及未连接的进水口2无渗漏。 | 符合要求 | 连接进水口2到试验设备上，阀芯关闭， 出水口打开，进水口2在0.4MPa±0.02 MPa水压下保持60s±5s，出水口及未连接的进水口1无渗漏。 | 符合要求 | 按GB/T 10125进行24h乙酸盐雾试验后，应不低于GB/T 6461-2002标准的表1中外观评级（RA）9级的要求。 | 未达到9级要求 | ≤5 | 6 | ≤0.6 | 0.1 | ≤0.5 | 0.3 | ≤10.0 | 3.3
16 | (15)BJFJC0016 | 厨房龙头 | MJTOO | 0388 | —— | —— | —— | 南安市美加陶卫浴洁具厂 | 苏州市虎丘区润湛水暖五金经营部 | 销售市场 | 不合格 | 阀芯关闭，出水口打开，在1.6MPa±0.05MPa水压下保持60s±5s，阀芯及上游过水通道无渗漏。 | 符合要求 | 阀芯打开，出水口关闭，在0.4MPa±0.02MPa和0.05MPa±0.01MPa水压下各保持60s±5s，阀芯下游任何密封部位无渗漏。 | 符合要求 | 阀芯打开，出水口打开，在水嘴流量为（0.4±0.04）L/s时的压力下保持60s±5s，阀芯下游任何密封部位无渗漏。 | —— | 连接进水口1到试验设备上，阀芯关闭， 出水口打开，进水口1在0.4MPa±0.02 MPa水压下保持60s±5s，出水口及未连接的进水口2无渗漏。 | 符合要求 | 连接进水口2到试验设备上，阀芯关闭， 出水口打开，进水口2在0.4MPa±0.02 MPa水压下保持60s±5s，出水口及未连接的进水口1无渗漏。 | 符合要求 | 按GB/T 10125进行24h乙酸盐雾试验后，应不低于GB/T 6461-2002标准的表1中外观评级（RA）9级的要求。 | 未达到9级要求 | ≤5 | 3 | ≤0.6 | 0.2 | ≤0.5 | 0.3 | ≤10.0 | 3.6
17 | (15)BJFJC0017 | 单把单孔面盆龙头 | YING | EF-191011 | —— | —— | —— | 新乐卫浴（佛山）有限公司 | 苏州卡尔建材有限公司 | 销售市场 | 合格 | 阀芯关闭，出水口打开，在1.6MPa±0.05MPa水压下保持60s±5s，阀芯及上游过水通道无渗漏。 | 符合要求 | 阀芯打开，出水口关闭，在0.4MPa±0.02MPa和0.05MPa±0.01MPa水压下各保持60s±5s，阀芯下游任何密封部位无渗漏。 | 符合要求 | 阀芯打开，出水口打开，在水嘴流量为（0.4±0.04）L/s时的压力下保持60s±5s，阀芯下游任何密封部位无渗漏。 | —— | 连接进水口1到试验设备上，阀芯关闭， 出水口打开，进水口1在0.4MPa±0.02 MPa水压下保持60s±5s，出水口及未连接的进水口2无渗漏。 | 符合要求 | 连接进水口2到试验设备上，阀芯关闭， 出水口打开，进水口2在0.4MPa±0.02 MPa水压下保持60s±5s，出水口及未连接的进水口1无渗漏。 | 符合要求 | 按GB/T 10125进行24h乙酸盐雾试验后，应不低于GB/T 6461-2002标准的表1中外观评级（RA）9级的要求。 | 达到9级要求 | ≤5 | 2 | ≤0.6 | 0.1 | ≤0.5 | 0.2 | ≤10.0 | 2.1
18 | (15)BJFJC0018 | 面盆水嘴 | American Standard | CF1401.101 | —— | —— | —— | 江门骊住美标卫生洁具五金制造有限公司 | 苏州市虎丘区鑫都洁具建材商行 | 销售市场 | 合格 | 阀芯关闭，出水口打开，在1.6MPa±0.05MPa水压下保持60s±5s，阀芯及上游过水通道无渗漏。 | 符合要求 | 阀芯打开，出水口关闭，在0.4MPa±0.02MPa和0.05MPa±0.01MPa水压下各保持60s±5s，阀芯下游任何密封部位无渗漏。 | 符合要求 | 阀芯打开，出水口打开，在水嘴流量为（0.4±0.04）L/s时的压力下保持60s±5s，阀芯下游任何密封部位无渗漏。 | —— | 连接进水口1到试验设备上，阀芯关闭， 出水口打开，进水口1在0.4MPa±0.02 MPa水压下保持60s±5s，出水口及未连接的进水口2无渗漏。 | 符合要求 | 连接进水口2到试验设备上，阀芯关闭， 出水口打开，进水口2在0.4MPa±0.02 MPa水压下保持60s±5s，出水口及未连接的进水口1无渗漏。 | 符合要求 | 按GB/T 10125进行24h乙酸盐雾试验后，应不低于GB/T 6461-2002标准的表1中外观评级（RA）9级的要求。 | 达到9级要求 | ≤5 | 1 | ≤0.6 | 0.1 | ≤0.5 | 0.1 | ≤10.0 | 0.8
19 | (15)BJFJC0019 | 菜盆龙头 | BOJYA | 8518 | —— | —— | —— | 福建泉州君莎国际卫浴有限公司 | 苏州高新区申利卡建材经营部 | 销售市场 | 合格 | 阀芯关闭，出水口打开，在1.6MPa±0.05MPa水压下保持60s±5s，阀芯及上游过水通道无渗漏。 | 符合要求 | 阀芯打开，出水口关闭，在0.4MPa±0.02MPa和0.05MPa±0.01MPa水压下各保持60s±5s，阀芯下游任何密封部位无渗漏。 | 符合要求 | 阀芯打开，出水口打开，在水嘴流量为（0.4±0.04）L/s时的压力下保持60s±5s，阀芯下游任何密封部位无渗漏。 | —— | 连接进水口1到试验设备上，阀芯关闭， 出水口打开，进水口1在0.4MPa±0.02 MPa水压下保持60s±5s，出水口及未连接的进水口2无渗漏。 | 符合要求 | 连接进水口2到试验设备上，阀芯关闭， 出水口打开，进水口2在0.4MPa±0.02 MPa水压下保持60s±5s，出水口及未连接的进水口1无渗漏。 | 符合要求 | 按GB/T 10125进行24h乙酸盐雾试验后，应不低于GB/T 6461-2002标准的表1中外观评级（RA）9级的要求。 | 达到9级要求 | ≤5 | 3 | ≤0.6 | 0.1 | ≤0.5 | 0.2 | ≤10.0 | 1.7
20 | (15)BJFJC0020 | 厨房龙头 | HEADER | 010-1 | —— | —— | —— | 中山市华尔顿不锈钢厨具有限公司 | 高新区横塘莱福堡建材经营部 | 销售市场 | 合格 | 阀芯关闭，出水口打开，在1.6MPa±0.05MPa水压下保持60s±5s，阀芯及上游过水通道无渗漏。 | 符合要求 | 阀芯打开，出水口关闭，在0.4MPa±0.02MPa和0.05MPa±0.01MPa水压下各保持60s±5s，阀芯下游任何密封部位无渗漏。 | 符合要求 | 阀芯打开，出水口打开，在水嘴流量为（0.4±0.04）L/s时的压力下保持60s±5s，阀芯下游任何密封部位无渗漏。 | —— | 连接进水口1到试验设备上，阀芯关闭， 出水口打开，进水口1在0.4MPa±0.02 MPa水压下保持60s±5s，出水口及未连接的进水口2无渗漏。 | 符合要求 | 连接进水口2到试验设备上，阀芯关闭， 出水口打开，进水口2在0.4MPa±0.02 MPa水压下保持60s±5s，出水口及未连接的进水口1无渗漏。 | 符合要求 | 按GB/T 10125进行24h乙酸盐雾试验后，应不低于GB/T 6461-2002标准的表1中外观评级（RA）9级的要求。 | 达到9级要求 | ≤5 | 3 | ≤0.6 | 0.2 | ≤0.5 | 0.3 | ≤10.0 | 2.6
21 | (15)BJFJC0021 | 面盆龙头 | 心海伽蓝 | WX111112 | —— | —— | —— | 佛山市伽蓝洁具有限公司 | 心海伽蓝官方旗舰店 | 电商平台 | 不合格 | 阀芯关闭，出水口打开，在1.6MPa±0.05MPa水压下保持60s±5s，阀芯及上游过水通道无渗漏。 | 符合要求 | 阀芯打开，出水口关闭，在0.4MPa±0.02MPa和0.05MPa±0.01MPa水压下各保持60s±5s，阀芯下游任何密封部位无渗漏。 | 符合要求 | 阀芯打开，出水口打开，在水嘴流量为（0.4±0.04）L/s时的压力下保持60s±5s，阀芯下游任何密封部位无渗漏。 | —— | 连接进水口1到试验设备上，阀芯关闭， 出水口打开，进水口1在0.4MPa±0.02 MPa水压下保持60s±5s，出水口及未连接的进水口2无渗漏。 | 符合要求 | 连接进水口2到试验设备上，阀芯关闭， 出水口打开，进水口2在0.4MPa±0.02 MPa水压下保持60s±5s，出水口及未连接的进水口1无渗漏。 | 符合要求 | 按GB/T 10125进行24h乙酸盐雾试验后，应不低于GB/T 6461-2002标准的表1中外观评级（RA）9级的要求。 | 未达到9级要求 | ≤5 | 1 | ≤0.6 | 0.1 | ≤0.5 | 0.2 | ≤10.0 | 1.8
22 | (15)BJFJC0022 | 面盆龙头 | —— | HL-2500-42W0E | —— | 2015-03-28 | —— | 佛山市恒洁卫浴有限公司 | 恒洁卫浴旗舰店 | 电商平台 | 合格 | 阀芯关闭，出水口打开，在1.6MPa±0.05MPa水压下保持60s±5s，阀芯及上游过水通道无渗漏。 | 符合要求 | 阀芯打开，出水口关闭，在0.4MPa±0.02MPa和0.05MPa±0.01MPa水压下各保持60s±5s，阀芯下游任何密封部位无渗漏。 | 符合要求 | 阀芯打开，出水口打开，在水嘴流量为（0.4±0.04）L/s时的压力下保持60s±5s，阀芯下游任何密封部位无渗漏。 | —— | 连接进水口1到试验设备上，阀芯关闭， 出水口打开，进水口1在0.4MPa±0.02 MPa水压下保持60s±5s，出水口及未连接的进水口2无渗漏。 | 符合要求 | 连接进水口2到试验设备上，阀芯关闭， 出水口打开，进水口2在0.4MPa±0.02 MPa水压下保持60s±5s，出水口及未连接的进水口1无渗漏。 | 符合要求 | 按GB/T 10125进行24h乙酸盐雾试验后，应不低于GB/T 6461-2002标准的表1中外观评级（RA）9级的要求。 | 达到9级要求 | ≤5 | 2 | ≤0.6 | 0.2 | ≤0.5 | 0.1 | ≤10.0 | 2.6
23 | (15)BJFJC0023 | 全铜厨房龙头 | 凯鹰 | 2659A | —— | 2015-07-25 | —— | 安溪县玉田客洋垅水暖器材设备制造厂 | 凯鹰厨卫官方旗舰店 | 电商平台 | 不合格 | 阀芯关闭，出水口打开，在1.6MPa±0.05MPa水压下保持60s±5s，阀芯及上游过水通道无渗漏。 | 符合要求 | 阀芯打开，出水口关闭，在0.4MPa±0.02MPa和0.05MPa±0.01MPa水压下各保持60s±5s，阀芯下游任何密封部位无渗漏。 | 符合要求 | 阀芯打开，出水口打开，在水嘴流量为（0.4±0.04）L/s时的压力下保持60s±5s，阀芯下游任何密封部位无渗漏。 | —— | 连接进水口1到试验设备上，阀芯关闭， 出水口打开，进水口1在0.4MPa±0.02 MPa水压下保持60s±5s，出水口及未连接的进水口2无渗漏。 | 符合要求 | 连接进水口2到试验设备上，阀芯关闭， 出水口打开，进水口2在0.4MPa±0.02 MPa水压下保持60s±5s，出水口及未连接的进水口1无渗漏。 | 符合要求 | 按GB/T 10125进行24h乙酸盐雾试验后，应不低于GB/T 6461-2002标准的表1中外观评级（RA）9级的要求。 | 未达到9级要求 | ≤5 | 3 | ≤0.6 | 0.1 | ≤0.5 | 0.2 | ≤10.0 | 2
24 | (15)BJFJC0024 | 台盆龙头 | 上司 | 80065 | —— | 2015-08-26 | —— | 上海顶品建材有限公司 | 上司旗舰店 | 电商平台 | 合格 | 阀芯关闭，出水口打开，在1.6MPa±0.05MPa水压下保持60s±5s，阀芯及上游过水通道无渗漏。 | 符合要求 | 阀芯打开，出水口关闭，在0.4MPa±0.02MPa和0.05MPa±0.01MPa水压下各保持60s±5s，阀芯下游任何密封部位无渗漏。 | 符合要求 | 阀芯打开，出水口打开，在水嘴流量为（0.4±0.04）L/s时的压力下保持60s±5s，阀芯下游任何密封部位无渗漏。 | —— | 连接进水口1到试验设备上，阀芯关闭， 出水口打开，进水口1在0.4MPa±0.02 MPa水压下保持60s±5s，出水口及未连接的进水口2无渗漏。 | 符合要求 | 连接进水口2到试验设备上，阀芯关闭， 出水口打开，进水口2在0.4MPa±0.02 MPa水压下保持60s±5s，出水口及未连接的进水口1无渗漏。 | 符合要求 | 按GB/T 10125进行24h乙酸盐雾试验后，应不低于GB/T 6461-2002标准的表1中外观评级（RA）9级的要求。 | 达到9级要求 | ≤5 | 1 | ≤0.6 | 0.04 | ≤0.5 | 0.1 | ≤10.0 | 0.6
25 | (15)BJFJC0025 | 龙头 | 民洁 | 8110 | —— | —— | —— | 广东民洁卫浴有限公司 | 民洁卫浴官方旗舰店 | 电商平台 | 不合格 | 阀芯关闭，出水口打开，在1.6MPa±0.05MPa水压下保持60s±5s，阀芯及上游过水通道无渗漏。 | 符合要求 | 阀芯打开，出水口关闭，在0.4MPa±0.02MPa和0.05MPa±0.01MPa水压下各保持60s±5s，阀芯下游任何密封部位无渗漏。 | 符合要求 | 阀芯打开，出水口打开，在水嘴流量为（0.4±0.04）L/s时的压力下保持60s±5s，阀芯下游任何密封部位无渗漏。 | —— | 连接进水口1到试验设备上，阀芯关闭， 出水口打开，进水口1在0.4MPa±0.02 MPa水压下保持60s±5s，出水口及未连接的进水口2无渗漏。 | 符合要求 | 连接进水口2到试验设备上，阀芯关闭， 出水口打开，进水口2在0.4MPa±0.02 MPa水压下保持60s±5s，出水口及未连接的进水口1无渗漏。 | 符合要求 | 按GB/T 10125进行24h乙酸盐雾试验后，应不低于GB/T 6461-2002标准的表1中外观评级（RA）9级的要求。 | 未达到9级要求 | ≤5 | 6 | ≤0.6 | 0.1 | ≤0.5 | 0.3 | ≤10.0 | 3.8
26 | (15)BJFJC0026 | 铜芯面盆龙头 | 玺泽 | LT-705 | —— | —— | —— | 上海玺陶卫浴有限公司 | 玺泽卫浴旗舰店 | 电商平台 | 合格 | 阀芯关闭，出水口打开，在1.6MPa±0.05MPa水压下保持60s±5s，阀芯及上游过水通道无渗漏。 | 符合要求 | 阀芯打开，出水口关闭，在0.4MPa±0.02MPa和0.05MPa±0.01MPa水压下各保持60s±5s，阀芯下游任何密封部位无渗漏。 | 符合要求 | 阀芯打开，出水口打开，在水嘴流量为（0.4±0.04）L/s时的压力下保持60s±5s，阀芯下游任何密封部位无渗漏。 | —— | 连接进水口1到试验设备上，阀芯关闭， 出水口打开，进水口1在0.4MPa±0.02 MPa水压下保持60s±5s，出水口及未连接的进水口2无渗漏。 | 符合要求 | 连接进水口2到试验设备上，阀芯关闭， 出水口打开，进水口2在0.4MPa±0.02 MPa水压下保持60s±5s，出水口及未连接的进水口1无渗漏。 | 符合要求 | 按GB/T 10125进行24h乙酸盐雾试验后，应不低于GB/T 6461-2002标准的表1中外观评级（RA）9级的要求。 | 达到9级要求 | ≤5 | 2 | ≤0.6 | 0.1 | ≤0.5 | 0.3 | ≤10.0 | 3.3
27 | (15)BJFJC0027 | 单柄单孔面盆龙头 | 立家 | RM8102A | —— | 2015-09-10 | —— | 佛山市立家卫浴有限公司 | 华耐立家旗舰店 | 电商平台 | 合格 | 阀芯关闭，出水口打开，在1.6MPa±0.05MPa水压下保持60s±5s，阀芯及上游过水通道无渗漏。 | 符合要求 | 阀芯打开，出水口关闭，在0.4MPa±0.02MPa和0.05MPa±0.01MPa水压下各保持60s±5s，阀芯下游任何密封部位无渗漏。 | 符合要求 | 阀芯打开，出水口打开，在水嘴流量为（0.4±0.04）L/s时的压力下保持60s±5s，阀芯下游任何密封部位无渗漏。 | —— | 连接进水口1到试验设备上，阀芯关闭， 出水口打开，进水口1在0.4MPa±0.02 MPa水压下保持60s±5s，出水口及未连接的进水口2无渗漏。 | 符合要求 | 连接进水口2到试验设备上，阀芯关闭， 出水口打开，进水口2在0.4MPa±0.02 MPa水压下保持60s±5s，出水口及未连接的进水口1无渗漏。 | 符合要求 | 按GB/T 10125进行24h乙酸盐雾试验后，应不低于GB/T 6461-2002标准的表1中外观评级（RA）9级的要求。 | 达到9级要求 | ≤5 | 1 | ≤0.6 | 0.1 | ≤0.5 | 0.3 | ≤10.0 | 1.5
28 | (15)BJFJC0028 | 单把单孔面盆龙头 | SUNSWAN | SW801002 | —— | —— | —— | 福建申旺集成卫浴有限公司 | 申旺旗舰店 | 电商平台 | 合格 | 阀芯关闭，出水口打开，在1.6MPa±0.05MPa水压下保持60s±5s，阀芯及上游过水通道无渗漏。 | 符合要求 | 阀芯打开，出水口关闭，在0.4MPa±0.02MPa和0.05MPa±0.01MPa水压下各保持60s±5s，阀芯下游任何密封部位无渗漏。 | 符合要求 | 阀芯打开，出水口打开，在水嘴流量为（0.4±0.04）L/s时的压力下保持60s±5s，阀芯下游任何密封部位无渗漏。 | —— | 连接进水口1到试验设备上，阀芯关闭， 出水口打开，进水口1在0.4MPa±0.02 MPa水压下保持60s±5s，出水口及未连接的进水口2无渗漏。 | 符合要求 | 连接进水口2到试验设备上，阀芯关闭， 出水口打开，进水口2在0.4MPa±0.02 MPa水压下保持60s±5s，出水口及未连接的进水口1无渗漏。 | 符合要求 | 按GB/T 10125进行24h乙酸盐雾试验后，应不低于GB/T 6461-2002标准的表1中外观评级（RA）9级的要求。 | 达到9级要求 | ≤5 | 1 | ≤0.6 | 0.2 | ≤0.5 | 0.2 | ≤10.0 | 1.2
29 | (15)BJFJC0029 | 单把单孔面盆龙头 | 安华 | an1A4646C-A | —— | —— | —— | 佛山市高明安华陶瓷洁具有限公司 | annwa安华商沃专卖店 | 电商平台 | 合格 | 阀芯关闭，出水口打开，在1.6MPa±0.05MPa水压下保持60s±5s，阀芯及上游过水通道无渗漏。 | 符合要求 | 阀芯打开，出水口关闭，在0.4MPa±0.02MPa和0.05MPa±0.01MPa水压下各保持60s±5s，阀芯下游任何密封部位无渗漏。 | 符合要求 | 阀芯打开，出水口打开，在水嘴流量为（0.4±0.04）L/s时的压力下保持60s±5s，阀芯下游任何密封部位无渗漏。 | —— | 连接进水口1到试验设备上，阀芯关闭， 出水口打开，进水口1在0.4MPa±0.02 MPa水压下保持60s±5s，出水口及未连接的进水口2无渗漏。 | 符合要求 | 连接进水口2到试验设备上，阀芯关闭， 出水口打开，进水口2在0.4MPa±0.02 MPa水压下保持60s±5s，出水口及未连接的进水口1无渗漏。 | 符合要求 | 按GB/T 10125进行24h乙酸盐雾试验后，应不低于GB/T 6461-2002标准的表1中外观评级（RA）9级的要求。 | 达到9级要求 | ≤5 | 1 | ≤0.6 | 0.1 | ≤0.5 | 0.2 | ≤10.0 | 1.6
30 | (15)BJFJC0030 | 面盆龙头 | —— | —— | —— | —— | —— | 潮州市红菠萝陶瓷有限公司 | 红菠萝卫浴旗舰店 | 电商平台 | 不合格 | 阀芯关闭，出水口打开，在1.6MPa±0.05MPa水压下保持60s±5s，阀芯及上游过水通道无渗漏。 | 符合要求 | 阀芯打开，出水口关闭，在0.4MPa±0.02MPa和0.05MPa±0.01MPa水压下各保持60s±5s，阀芯下游任何密封部位无渗漏。 | 符合要求 | 阀芯打开，出水口打开，在水嘴流量为（0.4±0.04）L/s时的压力下保持60s±5s，阀芯下游任何密封部位无渗漏。 | —— | 连接进水口1到试验设备上，阀芯关闭， 出水口打开，进水口1在0.4MPa±0.02 MPa水压下保持60s±5s，出水口及未连接的进水口2无渗漏。 | 符合要求 | 连接进水口2到试验设备上，阀芯关闭， 出水口打开，进水口2在0.4MPa±0.02 MPa水压下保持60s±5s，出水口及未连接的进水口1无渗漏。 | 符合要求 | 按GB/T 10125进行24h乙酸盐雾试验后，应不低于GB/T 6461-2002标准的表1中外观评级（RA）9级的要求。 | 未达到9级要求 | ≤5 | 1 | ≤0.6 | 0.1 | ≤0.5 | 0.1 | ≤10.0 | 0.7
31 | (15)BJFJC0031 | 铜盖板（菜盆龙头） | 欧吉美 | 6680 | —— | —— | —— | 泉州市欧吉美卫浴洁具有限公司 | 欧吉美旗舰店 | 电商平台 | 不合格 | 阀芯关闭，出水口打开，在1.6MPa±0.05MPa水压下保持60s±5s，阀芯及上游过水通道无渗漏。 | 符合要求 | 阀芯打开，出水口关闭，在0.4MPa±0.02MPa和0.05MPa±0.01MPa水压下各保持60s±5s，阀芯下游任何密封部位无渗漏。 | 符合要求 | 阀芯打开，出水口打开，在水嘴流量为（0.4±0.04）L/s时的压力下保持60s±5s，阀芯下游任何密封部位无渗漏。 | —— | 连接进水口1到试验设备上，阀芯关闭， 出水口打开，进水口1在0.4MPa±0.02 MPa水压下保持60s±5s，出水口及未连接的进水口2无渗漏。 | 符合要求 | 连接进水口2到试验设备上，阀芯关闭， 出水口打开，进水口2在0.4MPa±0.02 MPa水压下保持60s±5s，出水口及未连接的进水口1无渗漏。 | 符合要求 | 按GB/T 10125进行24h乙酸盐雾试验后，应不低于GB/T 6461-2002标准的表1中外观评级（RA）9级的要求。 | 未达到9级要求 | ≤5 | 3 | ≤0.6 | 0.1 | ≤0.5 | 0.1 | ≤10.0 | 0.7
32 | (15)BJFJC0032 | 单把双控面盆龙头 | ARROW | A81217C | —— | —— | —— | 佛山市顺德区乐华陶瓷洁具有限公司 | 箭牌卫浴旗舰店 | 电商平台 | 合格 | 阀芯关闭，出水口打开，在1.6MPa±0.05MPa水压下保持60s±5s，阀芯及上游过水通道无渗漏。 | 符合要求 | 阀芯打开，出水口关闭，在0.4MPa±0.02MPa和0.05MPa±0.01MPa水压下各保持60s±5s，阀芯下游任何密封部位无渗漏。 | 符合要求 | 阀芯打开，出水口打开，在水嘴流量为（0.4±0.04）L/s时的压力下保持60s±5s，阀芯下游任何密封部位无渗漏。 | —— | 连接进水口1到试验设备上，阀芯关闭， 出水口打开，进水口1在0.4MPa±0.02 MPa水压下保持60s±5s，出水口及未连接的进水口2无渗漏。 | 符合要求 | 连接进水口2到试验设备上，阀芯关闭， 出水口打开，进水口2在0.4MPa±0.02 MPa水压下保持60s±5s，出水口及未连接的进水口1无渗漏。 | 符合要求 | 按GB/T 10125进行24h乙酸盐雾试验后，应不低于GB/T 6461-2002标准的表1中外观评级（RA）9级的要求。 | 达到9级要求 | ≤5 | 2 | ≤0.6 | 0.1 | ≤0.5 | 0.2 | ≤10.0 | 2.4
33 | (15)BJFJC0033 | 面盆水嘴 | Saitao | S005 | —— | —— | —— | 潮安县鹏王陶瓷实业有限公司 | 赛陶旗舰店 | 电商平台 | 合格 | 阀芯关闭，出水口打开，在1.6MPa±0.05MPa水压下保持60s±5s，阀芯及上游过水通道无渗漏。 | 符合要求 | 阀芯打开，出水口关闭，在0.4MPa±0.02MPa和0.05MPa±0.01MPa水压下各保持60s±5s，阀芯下游任何密封部位无渗漏。 | 符合要求 | 阀芯打开，出水口打开，在水嘴流量为（0.4±0.04）L/s时的压力下保持60s±5s，阀芯下游任何密封部位无渗漏。 | —— | 连接进水口1到试验设备上，阀芯关闭， 出水口打开，进水口1在0.4MPa±0.02 MPa水压下保持60s±5s，出水口及未连接的进水口2无渗漏。 | 符合要求 | 连接进水口2到试验设备上，阀芯关闭， 出水口打开，进水口2在0.4MPa±0.02 MPa水压下保持60s±5s，出水口及未连接的进水口1无渗漏。 | 符合要求 | 按GB/T 10125进行24h乙酸盐雾试验后，应不低于GB/T 6461-2002标准的表1中外观评级（RA）9级的要求。 | 达到9级要求 | ≤5 | 2 | ≤0.6 | 0.1 | ≤0.5 | 0.2 | ≤10.0 | 2.4
34 | (15)BJFJC0034 | 单把厨房立式龙头 | JOMOO | D330012/1C1-Z | —— | —— | —— | 九牧厨卫股份有限公司 | 九牧官方旗舰店 | 电商平台 | 合格 | 阀芯关闭，出水口打开，在1.6MPa±0.05MPa水压下保持60s±5s，阀芯及上游过水通道无渗漏。 | 符合要求 | 阀芯打开，出水口关闭，在0.4MPa±0.02MPa和0.05MPa±0.01MPa水压下各保持60s±5s，阀芯下游任何密封部位无渗漏。 | 符合要求 | 阀芯打开，出水口打开，在水嘴流量为（0.4±0.04）L/s时的压力下保持60s±5s，阀芯下游任何密封部位无渗漏。 | —— | 连接进水口1到试验设备上，阀芯关闭， 出水口打开，进水口1在0.4MPa±0.02 MPa水压下保持60s±5s，出水口及未连接的进水口2无渗漏。 | 符合要求 | 连接进水口2到试验设备上，阀芯关闭， 出水口打开，进水口2在0.4MPa±0.02 MPa水压下保持60s±5s，出水口及未连接的进水口1无渗漏。 | 符合要求 | 按GB/T 10125进行24h乙酸盐雾试验后，应不低于GB/T 6461-2002标准的表1中外观评级（RA）9级的要求。 | 达到9级要求 | ≤5 | 2 | ≤0.6 | 0.2 | ≤0.5 | 0.3 | ≤10.0 | 1.7
35 | (15)BJFJC0035 | 单柄双控洗涤盆水嘴 | 辉煌 | HH02050 | —— | —— | —— | 辉煌水暖集团有限公司 | hhsn辉煌水暖官方旗舰店 | 电商平台 | 合格 | 阀芯关闭，出水口打开，在1.6MPa±0.05MPa水压下保持60s±5s，阀芯及上游过水通道无渗漏。 | 符合要求 | 阀芯打开，出水口关闭，在0.4MPa±0.02MPa和0.05MPa±0.01MPa水压下各保持60s±5s，阀芯下游任何密封部位无渗漏。 | 符合要求 | 阀芯打开，出水口打开，在水嘴流量为（0.4±0.04）L/s时的压力下保持60s±5s，阀芯下游任何密封部位无渗漏。 | —— | 连接进水口1到试验设备上，阀芯关闭， 出水口打开，进水口1在0.4MPa±0.02 MPa水压下保持60s±5s，出水口及未连接的进水口2无渗漏。 | 符合要求 | 连接进水口2到试验设备上，阀芯关闭， 出水口打开，进水口2在0.4MPa±0.02 MPa水压下保持60s±5s，出水口及未连接的进水口1无渗漏。 | 符合要求 | 按GB/T 10125进行24h乙酸盐雾试验后，应不低于GB/T 6461-2002标准的表1中外观评级（RA）9级的要求。 | 达到9级要求 | ≤5 | 1 | ≤0.6 | 0.1 | ≤0.5 | 0.2 | ≤10.0 | 2.7
36 | (15)BJFJC0036 | 单把单孔脸盆龙头 | HCG | LF39801E | —— | —— | —— | 和成（中国）有限公司 | hcg和成官方旗舰店 | 电商平台 | 合格 | 阀芯关闭，出水口打开，在1.6MPa±0.05MPa水压下保持60s±5s，阀芯及上游过水通道无渗漏。 | 符合要求 | 阀芯打开，出水口关闭，在0.4MPa±0.02MPa和0.05MPa±0.01MPa水压下各保持60s±5s，阀芯下游任何密封部位无渗漏。 | 符合要求 | 阀芯打开，出水口打开，在水嘴流量为（0.4±0.04）L/s时的压力下保持60s±5s，阀芯下游任何密封部位无渗漏。 | —— | 连接进水口1到试验设备上，阀芯关闭， 出水口打开，进水口1在0.4MPa±0.02 MPa水压下保持60s±5s，出水口及未连接的进水口2无渗漏。 | 符合要求 | 连接进水口2到试验设备上，阀芯关闭， 出水口打开，进水口2在0.4MPa±0.02 MPa水压下保持60s±5s，出水口及未连接的进水口1无渗漏。 | 符合要求 | 按GB/T 10125进行24h乙酸盐雾试验后，应不低于GB/T 6461-2002标准的表1中外观评级（RA）9级的要求。 | 达到9级要求 | ≤5 | 2 | ≤0.6 | 0.1 | ≤0.5 | 0.2 | ≤10.0 | 1.2
37 | (15)BJFJC0037 | 单手柄洗面用冷热水混合水龙头 | 伊奈 | LFCN101S | —— | —— | —— | 骊住卫生洁具（苏州）有限公司 | 伊奈家居旗舰店 | 电商平台 | 合格 | 阀芯关闭，出水口打开，在1.6MPa±0.05MPa水压下保持60s±5s，阀芯及上游过水通道无渗漏。 | 符合要求 | 阀芯打开，出水口关闭，在0.4MPa±0.02MPa和0.05MPa±0.01MPa水压下各保持60s±5s，阀芯下游任何密封部位无渗漏。 | 符合要求 | 阀芯打开，出水口打开，在水嘴流量为（0.4±0.04）L/s时的压力下保持60s±5s，阀芯下游任何密封部位无渗漏。 | —— | 连接进水口1到试验设备上，阀芯关闭， 出水口打开，进水口1在0.4MPa±0.02 MPa水压下保持60s±5s，出水口及未连接的进水口2无渗漏。 | 符合要求 | 连接进水口2到试验设备上，阀芯关闭， 出水口打开，进水口2在0.4MPa±0.02 MPa水压下保持60s±5s，出水口及未连接的进水口1无渗漏。 | 符合要求 | 按GB/T 10125进行24h乙酸盐雾试验后，应不低于GB/T 6461-2002标准的表1中外观评级（RA）9级的要求。 | 达到9级要求 | ≤5 | 1 | ≤0.6 | 0.1 | ≤0.5 | 0.2 | ≤10.0 | 0.6
38 | (15)BJFJC0038 | 菜盆龙头 | 益高 | PL126K-66E | —— | —— | —— | 佛山市南海益高卫浴有限公司 | 益高卫浴时尚馆 | 电商平台 | 不合格 | 阀芯关闭，出水口打开，在1.6MPa±0.05MPa水压下保持60s±5s，阀芯及上游过水通道无渗漏。 | 符合要求 | 阀芯打开，出水口关闭，在0.4MPa±0.02MPa和0.05MPa±0.01MPa水压下各保持60s±5s，阀芯下游任何密封部位无渗漏。 | 符合要求 | 阀芯打开，出水口打开，在水嘴流量为（0.4±0.04）L/s时的压力下保持60s±5s，阀芯下游任何密封部位无渗漏。 | —— | 连接进水口1到试验设备上，阀芯关闭， 出水口打开，进水口1在0.4MPa±0.02 MPa水压下保持60s±5s，出水口及未连接的进水口2无渗漏。 | 符合要求 | 连接进水口2到试验设备上，阀芯关闭， 出水口打开，进水口2在0.4MPa±0.02 MPa水压下保持60s±5s，出水口及未连接的进水口1无渗漏。 | 符合要求 | 按GB/T 10125进行24h乙酸盐雾试验后，应不低于GB/T 6461-2002标准的表1中外观评级（RA）9级的要求。 | 未达到9级要求 | ≤5 | 3 | ≤0.6 | 0.2 | ≤0.5 | 0.3 | ≤10.0 | 1.7
39 | (15)BJFJC0039 | 厨房水龙头 | MANGROV | —— | —— | —— | —— | 深圳市曼戈夫卫浴有限公司 | 曼戈夫卫浴 | 电商平台 | 合格 | 阀芯关闭，出水口打开，在1.6MPa±0.05MPa水压下保持60s±5s，阀芯及上游过水通道无渗漏。 | 符合要求 | 阀芯打开，出水口关闭，在0.4MPa±0.02MPa和0.05MPa±0.01MPa水压下各保持60s±5s，阀芯下游任何密封部位无渗漏。 | 符合要求 | 阀芯打开，出水口打开，在水嘴流量为（0.4±0.04）L/s时的压力下保持60s±5s，阀芯下游任何密封部位无渗漏。 | —— | 连接进水口1到试验设备上，阀芯关闭， 出水口打开，进水口1在0.4MPa±0.02 MPa水压下保持60s±5s，出水口及未连接的进水口2无渗漏。 | 符合要求 | 连接进水口2到试验设备上，阀芯关闭， 出水口打开，进水口2在0.4MPa±0.02 MPa水压下保持60s±5s，出水口及未连接的进水口1无渗漏。 | 符合要求 | 按GB/T 10125进行24h乙酸盐雾试验后，应不低于GB/T 6461-2002标准的表1中外观评级（RA）9级的要求。 | 达到9级要求 | ≤5 | 2 | ≤0.6 | 0.1 | ≤0.5 | 0.3 | ≤10.0 | 1.4
40 | (15)BJFJC0040 | 厨房龙头 | KUCHI | 7706 | —— | 2015-09-11 | —— | 福建省南安酷驰厨卫有限公司 | 酷驰旗舰店 | 电商平台 | 不合格 | 阀芯关闭，出水口打开，在1.6MPa±0.05MPa水压下保持60s±5s，阀芯及上游过水通道无渗漏。 | 符合要求 | 阀芯打开，出水口关闭，在0.4MPa±0.02MPa和0.05MPa±0.01MPa水压下各保持60s±5s，阀芯下游任何密封部位无渗漏。 | 符合要求 | 阀芯打开，出水口打开，在水嘴流量为（0.4±0.04）L/s时的压力下保持60s±5s，阀芯下游任何密封部位无渗漏。 | —— | 连接进水口1到试验设备上，阀芯关闭， 出水口打开，进水口1在0.4MPa±0.02 MPa水压下保持60s±5s，出水口及未连接的进水口2无渗漏。 | 符合要求 | 连接进水口2到试验设备上，阀芯关闭， 出水口打开，进水口2在0.4MPa±0.02 MPa水压下保持60s±5s，出水口及未连接的进水口1无渗漏。 | 符合要求 | 按GB/T 10125进行24h乙酸盐雾试验后，应不低于GB/T 6461-2002标准的表1中外观评级（RA）9级的要求。 | 未达到9级要求 | ≤5 | 2 | ≤0.6 | 0.2 | ≤0.5 | 0.1 | ≤10.0 | 1.8
41 | (15)BJFJC0041 | 菜盆龙头 | HPCC | 8222-50 | —— | —— | —— | 佛山市惠鹏厨卫有限公司 | 惠鹏卫浴旗舰店 | 电商平台 | 合格 | 阀芯关闭，出水口打开，在1.6MPa±0.05MPa水压下保持60s±5s，阀芯及上游过水通道无渗漏。 | 符合要求 | 阀芯打开，出水口关闭，在0.4MPa±0.02MPa和0.05MPa±0.01MPa水压下各保持60s±5s，阀芯下游任何密封部位无渗漏。 | 符合要求 | 阀芯打开，出水口打开，在水嘴流量为（0.4±0.04）L/s时的压力下保持60s±5s，阀芯下游任何密封部位无渗漏。 | —— | 连接进水口1到试验设备上，阀芯关闭， 出水口打开，进水口1在0.4MPa±0.02 MPa水压下保持60s±5s，出水口及未连接的进水口2无渗漏。 | 符合要求 | 连接进水口2到试验设备上，阀芯关闭， 出水口打开，进水口2在0.4MPa±0.02 MPa水压下保持60s±5s，出水口及未连接的进水口1无渗漏。 | 符合要求 | 按GB/T 10125进行24h乙酸盐雾试验后，应不低于GB/T 6461-2002标准的表1中外观评级（RA）9级的要求。 | 达到9级要求 | ≤5 | 3 | ≤0.6 | 0.2 | ≤0.5 | 0.1 | ≤10.0 | 1.6
42 | (15)BJFJC0042 | 单把厨房龙头 | 乐谷 | LG-E10505 | —— | 2015-01-23 | —— | 福建元谷卫浴有限公司 | 乐谷卫浴旗舰店 | 电商平台 | 合格 | 阀芯关闭，出水口打开，在1.6MPa±0.05MPa水压下保持60s±5s，阀芯及上游过水通道无渗漏。 | 符合要求 | 阀芯打开，出水口关闭，在0.4MPa±0.02MPa和0.05MPa±0.01MPa水压下各保持60s±5s，阀芯下游任何密封部位无渗漏。 | 符合要求 | 阀芯打开，出水口打开，在水嘴流量为（0.4±0.04）L/s时的压力下保持60s±5s，阀芯下游任何密封部位无渗漏。 | —— | 连接进水口1到试验设备上，阀芯关闭， 出水口打开，进水口1在0.4MPa±0.02 MPa水压下保持60s±5s，出水口及未连接的进水口2无渗漏。 | 符合要求 | 连接进水口2到试验设备上，阀芯关闭， 出水口打开，进水口2在0.4MPa±0.02 MPa水压下保持60s±5s，出水口及未连接的进水口1无渗漏。 | 符合要求 | 按GB/T 10125进行24h乙酸盐雾试验后，应不低于GB/T 6461-2002标准的表1中外观评级（RA）9级的要求。 | 达到9级要求 | ≤5 | 3 | ≤0.6 | 0.2 | ≤0.5 | 0.3 | ≤10.0 | 2.5
43 | (15)BJFJC0043 | 厨房龙头 | —— | —— | —— | —— | —— | 佛山市翰思科技有限公司 | 司诺帝厨卫旗舰店 | 电商平台 | 合格 | 阀芯关闭，出水口打开，在1.6MPa±0.05MPa水压下保持60s±5s，阀芯及上游过水通道无渗漏。 | 符合要求 | 阀芯打开，出水口关闭，在0.4MPa±0.02MPa和0.05MPa±0.01MPa水压下各保持60s±5s，阀芯下游任何密封部位无渗漏。 | 符合要求 | 阀芯打开，出水口打开，在水嘴流量为（0.4±0.04）L/s时的压力下保持60s±5s，阀芯下游任何密封部位无渗漏。 | —— | 连接进水口1到试验设备上，阀芯关闭， 出水口打开，进水口1在0.4MPa±0.02 MPa水压下保持60s±5s，出水口及未连接的进水口2无渗漏。 | 符合要求 | 连接进水口2到试验设备上，阀芯关闭， 出水口打开，进水口2在0.4MPa±0.02 MPa水压下保持60s±5s，出水口及未连接的进水口1无渗漏。 | 符合要求 | 按GB/T 10125进行24h乙酸盐雾试验后，应不低于GB/T 6461-2002标准的表1中外观评级（RA）9级的要求。 | 达到9级要求 | ≤5 | 1 | ≤0.6 | 0.3 | ≤0.5 | 0.2 | ≤10.0 | 3.6
44 | (15)BJFJC0044 | 厨房龙头 | monarch | MD44932 | —— | 2014-10 | —— | 四川帝王洁具股份有限公司 | 帝王洁具旗舰店 | 电商平台 | 合格 | 阀芯关闭，出水口打开，在1.6MPa±0.05MPa水压下保持60s±5s，阀芯及上游过水通道无渗漏。 | 符合要求 | 阀芯打开，出水口关闭，在0.4MPa±0.02MPa和0.05MPa±0.01MPa水压下各保持60s±5s，阀芯下游任何密封部位无渗漏。 | 符合要求 | 阀芯打开，出水口打开，在水嘴流量为（0.4±0.04）L/s时的压力下保持60s±5s，阀芯下游任何密封部位无渗漏。 | —— | 连接进水口1到试验设备上，阀芯关闭， 出水口打开，进水口1在0.4MPa±0.02 MPa水压下保持60s±5s，出水口及未连接的进水口2无渗漏。 | 符合要求 | 连接进水口2到试验设备上，阀芯关闭， 出水口打开，进水口2在0.4MPa±0.02 MPa水压下保持60s±5s，出水口及未连接的进水口1无渗漏。 | 符合要求 | 按GB/T 10125进行24h乙酸盐雾试验后，应不低于GB/T 6461-2002标准的表1中外观评级（RA）9级的要求。 | 达到9级要求 | ≤5 | 2 | ≤0.6 | 0.2 | ≤0.5 | 0.3 | ≤10.0 | 2.4
45 | (15)BJFJC0045 | 龙头 | swell | C102D1N | —— | 2015-05-06 | —— | 重庆四维卫浴（集团）有限公司 | 四维卫浴旗舰店 | 电商平台 | 不合格 | 阀芯关闭，出水口打开，在1.6MPa±0.05MPa水压下保持60s±5s，阀芯及上游过水通道无渗漏。 | 符合要求 | 阀芯打开，出水口关闭，在0.4MPa±0.02MPa和0.05MPa±0.01MPa水压下各保持60s±5s，阀芯下游任何密封部位无渗漏。 | 符合要求 | 阀芯打开，出水口打开，在水嘴流量为（0.4±0.04）L/s时的压力下保持60s±5s，阀芯下游任何密封部位无渗漏。 | —— | 连接进水口1到试验设备上，阀芯关闭， 出水口打开，进水口1在0.4MPa±0.02 MPa水压下保持60s±5s，出水口及未连接的进水口2无渗漏。 | 符合要求 | 连接进水口2到试验设备上，阀芯关闭， 出水口打开，进水口2在0.4MPa±0.02 MPa水压下保持60s±5s，出水口及未连接的进水口1无渗漏。 | 符合要求 | 按GB/T 10125进行24h乙酸盐雾试验后，应不低于GB/T 6461-2002标准的表1中外观评级（RA）9级的要求。 | 未达到9级要求 | ≤5 | 4 | ≤0.6 | 0.3 | ≤0.5 | 0.3 | ≤10.0 | 2.7
46 | (15)BJFJC0046 | 铜合金单柄双控厨房水嘴 | 东鹏洁具 | JJH3039DW | —— | 2015-06-18 | —— | 佛山东鹏洁具股份有限公司 | 东鹏官方旗舰店 | 电商平台 | 合格 | 阀芯关闭，出水口打开，在1.6MPa±0.05MPa水压下保持60s±5s，阀芯及上游过水通道无渗漏。 | 符合要求 | 阀芯打开，出水口关闭，在0.4MPa±0.02MPa和0.05MPa±0.01MPa水压下各保持60s±5s，阀芯下游任何密封部位无渗漏。 | 符合要求 | 阀芯打开，出水口打开，在水嘴流量为（0.4±0.04）L/s时的压力下保持60s±5s，阀芯下游任何密封部位无渗漏。 | —— | 连接进水口1到试验设备上，阀芯关闭， 出水口打开，进水口1在0.4MPa±0.02 MPa水压下保持60s±5s，出水口及未连接的进水口2无渗漏。 | 符合要求 | 连接进水口2到试验设备上，阀芯关闭， 出水口打开，进水口2在0.4MPa±0.02 MPa水压下保持60s±5s，出水口及未连接的进水口1无渗漏。 | 符合要求 | 按GB/T 10125进行24h乙酸盐雾试验后，应不低于GB/T 6461-2002标准的表1中外观评级（RA）9级的要求。 | 达到9级要求 | ≤5 | 1 | ≤0.6 | 0.2 | ≤0.5 | 0.3 | ≤10.0 | 4.1
47 | (15)BJFJC0047 | 单孔单把厨房龙头 | JOYOU | WJY-00185 | —— | —— | —— | 中宇卫浴（德国）股份有限公司 | 中宇卫浴官方旗舰店 | 电商平台 | 合格 | 阀芯关闭，出水口打开，在1.6MPa±0.05MPa水压下保持60s±5s，阀芯及上游过水通道无渗漏。 | 符合要求 | 阀芯打开，出水口关闭，在0.4MPa±0.02MPa和0.05MPa±0.01MPa水压下各保持60s±5s，阀芯下游任何密封部位无渗漏。 | 符合要求 | 阀芯打开，出水口打开，在水嘴流量为（0.4±0.04）L/s时的压力下保持60s±5s，阀芯下游任何密封部位无渗漏。 | —— | 连接进水口1到试验设备上，阀芯关闭， 出水口打开，进水口1在0.4MPa±0.02 MPa水压下保持60s±5s，出水口及未连接的进水口2无渗漏。 | 符合要求 | 连接进水口2到试验设备上，阀芯关闭， 出水口打开，进水口2在0.4MPa±0.02 MPa水压下保持60s±5s，出水口及未连接的进水口1无渗漏。 | 符合要求 | 按GB/T 10125进行24h乙酸盐雾试验后，应不低于GB/T 6461-2002标准的表1中外观评级（RA）9级的要求。 | 达到9级要求 | ≤5 | 3 | ≤0.6 | 0.2 | ≤0.5 | 0.1 | ≤10.0 | 1.7
48 | (15)BJFJC0048 | 单孔单把厨房龙头 | Tode | TCT1108 | —— | —— | —— | 福建省陶的卫浴洁具有限公司 | 陶的卫浴旗舰店 | 电商平台 | 合格 | 阀芯关闭，出水口打开，在1.6MPa±0.05MPa水压下保持60s±5s，阀芯及上游过水通道无渗漏。 | 符合要求 | 阀芯打开，出水口关闭，在0.4MPa±0.02MPa和0.05MPa±0.01MPa水压下各保持60s±5s，阀芯下游任何密封部位无渗漏。 | —— | 阀芯打开，出水口打开，在水嘴流量为（0.4±0.04）L/s时的压力下保持60s±5s，阀芯下游任何密封部位无渗漏。 | 符合要求 | 连接进水口1到试验设备上，阀芯关闭， 出水口打开，进水口1在0.4MPa±0.02 MPa水压下保持60s±5s，出水口及未连接的进水口2无渗漏。 | 符合要求 | 连接进水口2到试验设备上，阀芯关闭， 出水口打开，进水口2在0.4MPa±0.02 MPa水压下保持60s±5s，出水口及未连接的进水口1无渗漏。 | 符合要求 | 按GB/T 10125进行24h乙酸盐雾试验后，应不低于GB/T 6461-2002标准的表1中外观评级（RA）9级的要求。 | 达到9级要求 | ≤5 | 2 | ≤0.6 | 0.2 | ≤0.5 | 0.3 | ≤10.0 | 1.9
49 | (15)BJFJC0049 | 高抛厨房龙头 | 科勒 | 98918T-4-CP | —— | —— | —— | 北京科勒有限公司 | 金屋建材旗舰店 | 电商平台 | 合格 | 阀芯关闭，出水口打开，在1.6MPa±0.05MPa水压下保持60s±5s，阀芯及上游过水通道无渗漏。 | 符合要求 | 阀芯打开，出水口关闭，在0.4MPa±0.02MPa和0.05MPa±0.01MPa水压下各保持60s±5s，阀芯下游任何密封部位无渗漏。 | 符合要求 | 阀芯打开，出水口打开，在水嘴流量为（0.4±0.04）L/s时的压力下保持60s±5s，阀芯下游任何密封部位无渗漏。 | —— | 连接进水口1到试验设备上，阀芯关闭， 出水口打开，进水口1在0.4MPa±0.02 MPa水压下保持60s±5s，出水口及未连接的进水口2无渗漏。 | 符合要求 | 连接进水口2到试验设备上，阀芯关闭， 出水口打开，进水口2在0.4MPa±0.02 MPa水压下保持60s±5s，出水口及未连接的进水口1无渗漏。 | 符合要求 | 按GB/T 10125进行24h乙酸盐雾试验后，应不低于GB/T 6461-2002标准的表1中外观评级（RA）9级的要求。 | 达到9级要求 | ≤5 | 2 | ≤0.6 | 0.1 | ≤0.5 | 0.2 | ≤10.0 | 1.3
50 | (15)BJFJC0050 | 不锈钢单柄双控厨房龙头 | SUPOR | 211307-04-LS | —— | —— | —— | 辽宁苏泊尔卫浴有限公司 | 苏泊尔卫浴旗舰店 | 电商平台 | 合格 | 阀芯关闭，出水口打开，在1.6MPa±0.05MPa水压下保持60s±5s，阀芯及上游过水通道无渗漏。 | 符合要求 | 阀芯打开，出水口关闭，在0.4MPa±0.02MPa和0.05MPa±0.01MPa水压下各保持60s±5s，阀芯下游任何密封部位无渗漏。 | 符合要求 | 阀芯打开，出水口打开，在水嘴流量为（0.4±0.04）L/s时的压力下保持60s±5s，阀芯下游任何密封部位无渗漏。 | —— | 连接进水口1到试验设备上，阀芯关闭， 出水口打开，进水口1在0.4MPa±0.02 MPa水压下保持60s±5s，出水口及未连接的进水口2无渗漏。 | 符合要求 | 连接进水口2到试验设备上，阀芯关闭， 出水口打开，进水口2在0.4MPa±0.02 MPa水压下保持60s±5s，出水口及未连接的进水口1无渗漏。 | 符合要求 | 按GB/T 10125进行24h乙酸盐雾试验后，应不低于GB/T 6461-2002标准的表1中外观评级（RA）9级的要求。 | 达到9级要求 | ≤5 | 2 | ≤0.6 | 0.2 | ≤0.5 | 0.2 | ≤10.0 | 2.2