## Sheet1
2016年第3批产品质量省级监督检查不合格后处理情况
序号 | 生产企业名称 | 产品名称 | 商标 | 规格型号 | 抽查结果 | 不合格项目 | 企业整改状态 | 产品复查检验结果 | 备注
1 | 兴化市锐锋磨料磨具有限公司 | 修磨用钹形砂轮 | —— | 27-100×6×16-A/F 24Q4BF-80m/s | 不合格 | 【回转试验（A类不合格）】 破裂速度试验; | 已完成 | 复查合格
2 | 无锡市飞达欧化厨具设备厂 | 吊柜 | —— | 380×300×380（mm） | 不合格 | 有害物质 限量 （A类）-甲醛释放量; | 已完成 |  | 关闭
3 | 常州六久办公家具有限公司 | 三抽柜 | 六久 | 400×500×550（mm） | 不合格 | 木工要求（B类）; | 已完成 | 复查合格
4 | 常熟市康杰家居用品有限公司 | 床头柜 | —— | HJK | 不合格 | 木工要求;甲醛释放量; | 已完成 | 复查合格
5 | 常熟市欧龙皇冠家具厂 | 床头柜 | —— | 008 | 不合格 | 木工要求;甲醛释放量; | 无法整改 |  | 停产
6 | 常熟市辛庄镇美圣家具厂 | 床头柜 | 迦南兄弟 | 迦南兄弟108 | 不合格 | 木工要求; | 已完成 | 复查合格
7 | 江苏圣豪家具有限公司 | 柜子 | 圣豪 | D-101 | 不合格 | 木工要求;甲醛释放量; | 已完成 | 复查合格
8 | 常熟市祥美家具厂 | 床头柜 | —— | 白色 | 不合格 | 木工要求;甲醛释放量; | 无法整改 |  | 停产
9 | 常熟市虞山镇莫城七彩虹家具厂 | 床头柜 | —— | 658 | 不合格 | 木工要求;甲醛释放量; | 已完成 | 复查合格
10 | 常熟市辛庄镇景翔家具厂 | 床头柜 | —— | 803 | 不合格 | 木工要求;甲醛释放量; | 无法整改 |  | 停产
11 | 南通森木家具有限公司 | 床头柜（木家具） | —— | —— | 不合格 | 稳定性 | 已完成 | 复查合格
12 | 南通瑞兴木业有限公司 | 床头柜（木家具） | —— | —— | 不合格 | 稳定性 | 已完成 | 复查合格
13 | 丹阳市森莫家私有限公司 | 床头柜（木家具） | 图形商标 | —— | 不合格 | 木工要求 | 已完成 |  | 停产
14 | 徐州天伯家具有限公司 | 木家具（床头柜） | —— | 515×415×500（mm） | 不合格 | 表面理化性能要求-漆膜-附着力; | 已完成 | 复查合格
15 | 苏州市相城区太平居之然家具厂 | 茶几 | —— | A-6 63×63×14 | 不合格 | 甲醛释放量; | 已完成 | 复查合格
16 | 徐州市鼓楼区双隆家具厂 | 木家具（床头柜） | —— | 500×420×500（mm） | 不合格 | 表面理化性能要求-漆膜-附着力;力学性能-推拉构件结构强度; | 已完成 | 复查合格
17 | 铜山县百乐实木家俱厂 | 木家具（床头柜） | —— | 500×400×500（mm） | 不合格 | 表面理化性能要求-漆膜-附着力;力学性能-推拉构件结构强度; | 已完成 | 复查合格
18 | 常州市武进区横林顺祥装饰材料厂 | 浸渍纸层压木质地板 | 图形商标 | 810mm×132mm×12mm，家用Ⅱ级，E<SUB>1</SUB>级 | 不合格 | 甲醛释放量; | 已完成 | 复查合格
19 | 苏州红呈木业有限公司 | 实木地板 | 红程 | 910mm×110mm×18mm | 不合格 | 漆膜附着力; | 已完成 | 复查合格
20 | 吴江区七都镇奥森木制品厂 | 实木地板 | 斯林格 | 910mm×122mm×17.5mm、番龙眼 | 不合格 | 漆膜硬度; | 已完成 | 复查合格
21 | 淮安智力管业科技有限公司 | 冷热水用聚丙烯（PP-R）管材 | —— | S2.5 dn20×en3.4mm | 不合格 | 平均外径;静液压试验-温度 95℃ 时间 165h 静液压应力 3.8MPa; | 已完成 | 复查合格
22 | 苏州易佳益塑料科技有限公司 | 建筑排水用硬聚氯乙烯（PVC-U）管材 | —— | φ50×2.0 | 不合格 | 拉伸屈服强度; | 已完成 | 复查合格
23 | 苏州旭能管道科技发展有限公司 | 建筑排水用硬聚氯乙烯（PVC-U）管材 | —— | φ50×2.0mm | 不合格 | 纵向回缩率;拉伸屈服强度; | 已完成 | 复查合格
24 | 如皋市宏发塑料制品厂 | 建筑排水用硬聚氯乙烯（PVC-U）管材 | 宏顺 | dn50×2.0mm | 不合格 | 拉伸屈服强度; | 无法整改 |  | 转产
25 | 江阴尊龙塑业有限公司 | 建筑用绝缘电工套管 | 贞龙 | GY·305-20 | 不合格 | 抗压性能;抗压性能-1;抗压性能-2; | 已完成 | 复查合格
26 | 扬州市双汇耐候塑胶制品有限公司 | 建筑排水用硬聚乙烯（pvc-u）管材 | —— | dn50×2.0mm | 不合格 | 【物理力学性能】 密度;【物理力学性能】 拉伸屈服强度; | 已完成 | 复查合格
27 | 江阴市联华塑胶有限公司 | 建筑排水用硬聚氯乙烯（pvc-u）管材 | 鑫磊 | dn50×2.0mm | 不合格 | 【物理力学性能】 拉伸屈服强度; | 已完成 | 复查合格
28 | 江阴市嘉隆塑业有限公司 | 给水用聚乙烯（PE）管材 | 嘉隆 | PE100 dn32×en3.0mm PN1.6MPa | 不合格 | 平均外径;壁厚及偏差; | 已完成 | 复查合格
29 | 江苏迅流塑料科技有限公司 | 给水用聚乙烯（PE）管材 | —— | PE100 dn32 SDR11 PN1.6MPa | 不合格 | 平均外径; | 已完成 | 复查合格
30 | 惠山区钱桥鑫杰铝型材厂 | 铝合金建筑型材-粉末喷涂型材 | —— | 6063 T5 PC-GT81812B | 不合格 | 力学性能和化学成分 | 已完成 |  | 停产
31 | 启东飞龙彩印包装有限公司 | 多层复合食品包装袋 | —— | 340×270mm | 不合格 | 溶剂残留量-苯类溶剂; | 已完成 | 复查合格
32 | 江苏金宇彩印包装有限公司 | 多层复合食品包装袋 | —— | 180×140mm | 不合格 | 剥离力-纵向;剥离力-横向; | 已完成 | 复查合格
33 | 江阴市禾丰塑业包装有限公司 | 复合包装膜 | —— | AL/PP 300mm | 不合格 | 苯类溶剂残留量; | 已完成 | 复查合格
34 | 苏州明杰创意塑业有限公司 | 透明饮盒（大号） | —— | (180×115×40)mm | 不合格 | 蒸发残渣-正己烷，20℃,2h; | 已完成 | 复查合格
35 | 连云港晨光塑业有限公司 | 塑料编织袋 | —— | 100cm×60cm | 不合格 | 蒸发残渣-4%乙酸，60℃，2h; | 已完成 | 复查合格
36 | 无锡市永宁日用化学品厂 | 洗洁精（柠檬香型） | —— | 450g/袋 | 不合格 | 去污力; | 已完成 | 复查合格
37 | 江苏好思家涂料有限公司 | 净味5合1内墙漆 | 丽花丝宝 | 20kg/桶 | 不合格 | 耐洗刷性; | 已完成 | 复查不合格
38 | 江都区东方涂料厂 | 内墙乳胶漆 | 墙瑞（图文商标） | 20kg/桶/—— | 不合格 | 耐洗刷性; | 已完成 | 复查合格
39 | 常州市华士建材有限公司 | 普通硅酸盐水泥 | 士桥 | 强度等级42.5 | 不合格 | 烧失量 | 已完成 | 复查合格
40 | 江苏省支和肥业有限公司 | 复合肥料 | 支禾 | 50kg/袋 45%（15-15-15）含氯（高氯） | 不合格 | 包装标识-含氯标识; | 已完成 | 复查合格
41 | 盐城市中太肥料有限公司 | 复混肥料 | 十保田 | 40kg/袋25%（11-7-7）含氯（高氯） | 不合格 | 包装标识-总养分; | 已完成 | 复查合格
42 | 江苏中农肥业有限公司 | 有机-无机复混肥料 | 中福农 | 50kg/袋20%（10-5-5）含氯 有机质≥20% | 不合格 | 酸碱度(pH); | 已完成 | 复查合格
43 | 淮安市飞雄复合肥有限公司 | 复合肥料 | —— | 15-15-15\总养分≥45%\50kg/袋\含氯（高氯） | 不合格 | 总养分的质量分数;氧化钾含量; | 已完成 | 复查合格
44 | 宿迁市苏鹏肥业有限公司 | 颗粒过磷酸钙 | —— | P2O5≥12%\粒状\40kg/袋 | 不合格 | 有效磷的质量分数; | 无法整改 |  | 停产
45 | 宿迁丰农肥业有限公司 | 复混肥料 | 奇壮 | 15-5-15\总养分≥35%\50kg/袋\含氯（高氯） | 不合格 | 包装标识-含氯标识; | 无法整改 |  | 停产
46 | 江苏禾友化工有限公司 | 复合肥料 | —— | 16-16-16\总养分≥48%\50kg/袋\含氯（中氯） | 不合格 | 包装标识-含氯标识; | 已完成 | 复查合格
47 | 徐州苏鲁大化化肥有限公司 | 复混肥料 | —— | 40kg/袋 | 不合格 | 总养分（N+P2O5+K2O）的质量分数，%; | 已完成 | 复查合格
48 | 邳州市金大地肥料有限公司 | 复合肥料 | 360° | 50kg/袋 | 不合格 | 钾（K2O）的质量分数，%;总养分（N+P2O5+K2O）的质量分数，%;包装标识-含氯标识;包装标识-警示语; | 已完成 | 复查合格
49 | 徐州市专用复合肥厂 | 复合肥料 | 骆乐 | 50kg/袋 | 不合格 | 包装标识-含氯标识;包装标识-警示语; | 已完成 | 复查合格
50 | 海门兆丰化工有限公司 | 四聚乙醛原药 | 川丰 | 25kg/袋 | 不合格 | pH值范围; | 已完成 | 复查合格
51 | 南通派斯第农药化工有限公司 | 41%草甘膦异丙胺盐水剂 | 派斯第 | 200克/瓶 | 不合格 | 草甘膦异丙胺盐质量分数，%; | 已完成 | 复查合格
52 | 常熟市义农农化有限公司 | 20%咪鲜·三环唑可湿性粉剂 | 义星 | 50克/袋 | 不合格 | pH值范围; | 无法整改 |  | 关闭
53 | 江苏苏中农药化工厂 | 噻嗪酮可湿性粉剂（25%） | 苏中 | 35克/袋 | 不合格 | 标签; | 已完成 | 复查合格
54 | 南通市赛杰渔业钢绳有限公司 | 一般用途钢丝绳 | —— | 11 NAT 6×19+FC 1570 ZS | 不合格 | 中心钢丝直径; | 已完成 | 复查合格
55 | 江苏超越钢绳有限公司 | 电梯用钢丝绳 | 霸力 | 10 NAT 8×19S+NF 1370/1770 ZS | 不合格 | 拆股钢丝抗拉强度-0.65mm;拆股钢丝抗拉强度-0.38mm; | 已完成 | 复查合格
56 | 南通胜超钢绳有限公司 | 一般用途钢丝绳 | 超力 | 15.5 NAT 6×19+FC 1570 ZS | 不合格 | 中心钢丝直径;拆股钢丝扭转L=100d,次/360°; | 已完成 | 复查合格
57 | 南通虎神金属制品有限公司 | 一般用途钢丝绳 | —— | 12.5 NAT 6×19+FC 1670 ZS | 不合格 | 钢丝绳直径;拆股钢丝抗拉强度; | 已完成 | 复查合格
58 | 南通超威金属制品有限公司 | 一般用途钢丝绳 | 宇超力 | 14 NAT 6×19+FC 1670 ZS | 不合格 | 拆股钢丝抗拉强度; | 已完成 | 复查合格
59 | 无锡华胜金属制品有限公司 | 电梯用钢丝绳 | 图形商标 | 10NAT8×19S+NF1370/1770ZS | 不合格 | 拆股钢丝抗拉强度 | 已完成 | 复查合格
60 | 江阴市利盟金属制品有限公司 | 操纵用钢丝绳 | 利盟 | 2.0Z1×19S | 不合格 | 拆股钢丝镀锌层重量 | 已完成 | 复查合格
61 | 泰博制钢股份有限公司 | 电梯用钢丝绳 | 金柳 | 10NAT8×19S+NF1500(双)ZS | 不合格 | 拆股钢丝抗拉强度;拆股钢丝扭转 | 已完成 | 复查合格
62 | 江苏宏泰不锈钢丝绳有限公司 | 不锈钢丝绳 | —— | 1.59NAT6×7+IWS | 不合格 | 中心钢丝直径; | 已完成 | 复查合格
63 | 无锡名力金属制品有限公司 | 一般用途钢丝绳 | —— | 14ZBB6×19+FC1570ZS | 不合格 | 中心钢丝直径;拆股钢丝扭转 | 已完成 | 复查合格
64 | 无锡市博达航绳厂 | 一般用途钢丝绳 | —— | 4.0ZBB6×19+IWS1670ZS | 不合格 | 钢丝直径;中心钢丝直径;拆股钢丝镀层重量 | 已完成 | 复查合格
65 | 通州区川姜镇贝贝佳家用纺织品厂 | 被套 | —— | （220×240）cm | 不合格 | pH值(A版）;pH值(B版）; | 已完成 | 复查合格
66 | 上海恒洋纺织品有限公司海门分公司 | 精品老粗布床单三件套 | 欧贝尔 | 床单：200cm×230cm 枕套：68cm×42cm | 不合格 | 可分解致癌芳香胺染料;可分解致癌芳香胺染料-2,4-二氨基甲苯(95-80-7); | 已完成 | 复查合格
67 | 中复碳芯电缆科技有限公司 | 额定电压1kV铝芯交联聚乙烯绝缘架空电缆 | 图形商标 | JKLYJ-1 1×120 | 不合格 | 绝缘收缩试验 | 已完成 | 复查合格
68 | 无锡市鸿湖电缆有限公司 | 聚氯乙烯绝缘聚氯乙烯护套电力电缆 | —— | VV-0.6/1 3×2.5 | 不合格 | 结构—护套最薄处厚度; | 已完成 | 复查合格
69 | 江苏赛德电气有限公司 | 交联聚乙烯绝缘钢带铠装聚氯乙烯护套电力电缆 | —— | YJV22-0.6/1 3×16 | 不合格 | 绝缘热收缩; | 已完成 | 复查合格
70 | 扬州林鑫特种电线电缆有限公司 | 导体最高温度为180℃的耐热硅橡胶绝缘电缆 | —— | 60245IEC03（YG） 300/500V 1×0.75 | 不合格 | 绝缘老化后断裂伸长率; | 已完成 | 复查合格
71 | 丹阳市特种电缆厂 | 交联聚乙烯绝缘聚氯乙烯护套电力电缆 | —— | YJV-0.6/1 3×6+1×4 | 不合格 | 绝缘机械性能-收缩试验（温度：130℃±3℃、时间：1h）-允许收缩率; | 无法整改 |  | 倒闭
72 | 江苏旭泰电缆有限公司 | 聚氯乙烯绝缘聚氯乙烯护套电力电缆 | 尧泰 | VV-0.6/1 3×6+1×4 | 不合格 | 结构-绝缘平均厚度; | 已完成 | 复查合格
73 | 江阴市江洲铜业有限公司 | 通用橡套软电缆电线 | —— | 60245 IEC 57（YZW） 300/500V 4×1 | 不合格 | 绝缘空气弹老化前后抗张强度变化率； 绝缘空气弹老化前后断裂伸长率变化率 | 已完成 |  | 撤销许可证
74 | 日立电线（苏州）有限公司 | 耐热乙烯-乙酸乙烯酯橡皮绝缘电缆 | —— | 60245 IEC 05（YRYY） 450/750V 1×0.75 | 不合格 | 绝缘空气弹老化前后断裂伸长率变化率 | 已完成 | 复查合格
75 | 江阴市江海特种线缆有限公司 | 耐热硅橡胶绝缘电缆 | —— | 60245 IEC 03(YG) 300/500 0.75 | 不合格 | 绝缘机械性能-断裂伸长率(B)--中间值（%）;绝缘机械性能-抗张强度(B)--中间值; | 已完成 | 复查合格
76 | 无锡联华日用科技有限公司 | 5%奥妙驱蚊花露水 | 奥妙 | 195mL/瓶 | 不合格 | 避蚊胺含量，%; | 已完成 | 复查合格
77 | 无锡市三元纸业有限公司 | 多功能用纸（复印纸） | —— | 70Gsm、500张/包、A4、297×210mm、8包/箱 | 不合格 | 产品标志; | 已完成 | 复查合格
78 | 江苏长江纸业有限公司 | 长江多功能复印纸 | 亚信 | 70GSM、500张、A3、297×420mm、5包/箱 | 不合格 | 产品标志;亮度（白度）; | 已完成 | 复查合格
79 | 南京天轩服饰有限公司 | 针织衫 | 天轩 | 160/84A | 不合格 | 纤维含量（净干含量）; | 已完成 | 复查合格
80 | 常州市风竹秋韵服饰有限公司 | 插袖汗衫 | 风雨芊 | 165/84A 170/84A（备样） | 不合格 | 印花耐摩擦色牢度;纤维含量; | 已完成 | 复查合格
81 | 南京领秀服饰有限公司 | 上衣 | 弗 | 170/92A | 不合格 | 耐光-变色（面料）; | 已完成 | 复查合格
82 | 江苏苏豪国际集团股份有限公司 | 吊裙 | Soho ROYAL | 160/84A | 不合格 | 纤维含量(%);耐酸汗渍-沾色;耐碱汗渍-沾色;耐水-沾色; | 已完成 | 复查合格