## Sheet1
附表1－13
防水涂料产品质量国家监督抽查产品及其企业名单
序号 | 企业名称 | 所在地 | 产品名称 | 规格 | 型号 | 生产日期/批号 | 抽查结果 | 主要不合格项目 | 承检机构
1 | 河北强凌防水材料开发有限公司 | 河北省 | 单组分聚氨酯防水涂料 | 20kg/桶 | / | 2017-04-30/704331 | 合格 |  | 国家建筑装饰装修产品质量监督检验中心（福建）
2 | 上海侨茂建筑防水材料有限公司 | 上海市 | 986彩色弹性防水涂料 | 25kg/桶 | / | 2017-04-17/17041701 | 合格 |  | 国家涂料质量监督检验中心
3 | 上海豫宏建筑防水材料有限公司 | 上海市 | 单组份聚氨酯防水涂料 | 25kg/桶 | 单组份SINB | 2017-04-28 | 合格 |  | 国家涂料质量监督检验中心
4 | 上海开来湿克威防水材料有限公司 | 上海市 | 通用型防水涂料 | 液：1.53kg/桶、3.06kg/桶、6.12kg/桶 粉：3.07kg/桶、6.14kg/桶、12.28kg/桶 | / | 液：2017-04-01/20170401；粉：2017-04-01/20170401 | 合格 |  | 国家涂料质量监督检验中心
5 | 上海华越防水材料有限公司 | 上海市 | 聚氨酯防水涂料（双组份） | 乙组份：20kg/桶 ；甲组份：8kg/桶 | / | 乙组份：2017-03-05/2017030511；甲组份：2017-03-05/2017030511 | 合格 |  | 国家涂料质量监督检验中心
6 | 上海台安实业集团有限公司 | 上海市 | 单组份聚氨酯防水涂料 | 25kg/桶 | YH-SPU 501 | 2017-04-21 | 合格 |  | 国家建筑装饰装修产品质量监督检验中心（福建）
7 | 南通市裕如工程材料有限责任公司 | 江苏省 | 聚氨酯防水涂料 | 20kg/桶 | / | B组份：2017.04.28 A组份：2017.04.28 | 合格 |  | 国家建筑装饰装修产品质量监督检验中心（福建）
8 | 徐州卧牛山新型防水材料有限公司 | 江苏省 | 聚合物水泥防水涂料 | 20kg/桶 | / | 液料：2016-12-22 粉料：2017-04-27 | 合格 |  | 国家建筑装饰装修产品质量监督检验中心（福建）
9 | 无锡硕放特种防水建材有限公司 | 江苏省 | 单组份聚氨酯防水涂料 | 25kg/桶 | / | 2017-05-02 | 合格 |  | 国家建筑装饰装修产品质量监督检验中心（福建）
10 | 苏州市月星建筑防水材料有限公司 | 江苏省 | 聚合物水泥防水涂料 | 20kg/桶 | / | 液料：2017-05-01 粉料：2017-04-29 | 合格 |  | 国家建筑装饰装修产品质量监督检验中心（福建）
11 | 江苏凯伦建材股份有限公司 | 江苏省 | 白色单组份聚氨酯防水涂料 | 25kg/桶 | / | 2017-03-18/2017031803 | 合格 |  | 国家建筑装饰装修产品质量监督检验中心（福建）
12 | 扬州豪扬新型建筑材料有限公司 | 江苏省 | 高效弹性防水涂料 | 液、粉料：5kg/袋 | / | 液料：2017-04-24；粉料：2017-04-24 | 合格 |  | 国家建筑装饰装修产品质量监督检验中心（福建）
13 | 浙江春明防水建材有限公司 | 浙江省 | 单组份聚氨酯防水涂料 | 25kg/桶 | / | 2017-04-03/170403 | 合格 |  | 国家涂料质量监督检验中心
14 | 安徽五星凯虹防水建材科技有限公司 | 安徽省 | 单组份聚氨酯防水涂料 | 25kg/桶 | SINB | 2017-04-15/2017年04月15日 | 合格 |  | 国家涂料质量监督检验中心
15 | 安徽锦高建材科技有限公司 | 安徽省 | 丙烯酸酯弹性涂料951（防水涂料） | 25kg/桶 | / | 2017-04-16 | 合格 |  | 国家涂料质量监督检验中心
16 | 安徽朗凯奇防水科技股份有限公司 | 安徽省 | L-97聚合物防水涂料 | 液料：3.04kg/袋；粉料：4.46kg/袋 | / | 液料：2017-05-16;粉料：2017-05-02 | 合格 |  | 国家建筑装饰装修产品质量监督检验中心（福建）
17 | 福州玉龙建材有限公司 | 福建省 | MK-11防水（防水涂料） | 液料：5.2kg/桶；粉料：12.8kg/桶 | TY-K11 | 液料：2017-04-30；粉料：2017-04-30 | 合格 |  | 国家涂料质量监督检验中心
18 | 福建驰铭防水装饰工程有限公司 | 福建省 | 聚合物水泥防水涂料 | 液料：50kg/桶 ；粉料：25kg/袋 | / | 液料：2017-04-03；粉料：2017-04-02 | 合格 |  | 国家涂料质量监督检验中心
19 | 泉州市泉港厦日建材有限公司 | 福建省 | 聚氨酯防水涂料 | B组分：20kg/桶 ；A组分：20kg/桶 | / | B组分：2017-05-06/20170506；A组分：2017-04-27/20170427 | 合格 |  | 国家涂料质量监督检验中心
20 | 淄博蓝天防水材料有限公司 | 山东省 | GF彩色弹性防水胶乳 | 5kg/桶 | / | 2017-02-25 | 合格 |  | 国家建筑装饰装修产品质量监督检验中心（福建）
21 | 山东鑫达鲁鑫防水材料有限公司 | 山东省 | 聚合物水泥防水涂料 | 液料：20kg/桶，粉料：24kg/袋 | / | 液料：2017-05-01；粉料：2017-05-01 | 合格 |  | 国家建筑装饰装修产品质量监督检验中心（福建）
22 | 潍坊市宏源防水材料有限公司 | 山东省 | 单组分聚氨酯防水涂料（红色） | 25kg/桶 | / | 2017-04-02 | 合格 |  | 国家建筑装饰装修产品质量监督检验中心（福建）
23 | 潍坊市正泰防水材料有限公司 | 山东省 | PU防水涂料 | 25kg/桶 | / | 2017-04-17/2017041702 | 合格 |  | 国家建筑装饰装修产品质量监督检验中心（福建）
24 | 潍坊市宇虹防水材料（集团）有限公司 | 山东省 | 聚氨酯防水涂料 | 25kg/桶 | / | 2017-05-02/20170502 | 合格 |  | 国家建筑装饰装修产品质量监督检验中心（福建）
25 | 山东正大防水材料股份有限公司 | 山东省 | 聚合物水泥防水涂料JS | 液料：25kg/桶；粉料：30 kg/袋 | / | 液料：2017-04-29；粉料：2017-04-29 | 合格 |  | 国家建筑装饰装修产品质量监督检验中心（福建）
26 | 青岛大洋灯塔防水有限公司 | 山东省 | 单组分聚氨酯防水涂料 | B组分：25kg/桶；A组分：0.08kg/桶 | / | 2017-04-07 | 合格 |  | 国家建筑装饰装修产品质量监督检验中心（福建）
27 | 新乡市豫翔防水材料有限公司 | 河南省 | 聚合物乳液建筑防水涂料 | 20kg/桶 | / | 2017-05-19 | 合格 |  | 国家建筑装饰装修产品质量监督检验中心（福建）
28 | 河南开来日月防水技术有限公司 | 河南省 | 聚合物水泥JS防水涂料 | 粉料：2.9kg/袋；液料：1.6kg/袋 | / | 液料2017-04-12/20170412-01，粉料2017-04-12/20170412-01 | 合格 |  | 国家建筑装饰装修产品质量监督检验中心（福建）
29 | 河南金拇指防水科技股份有限公司 | 河南省 | 聚氨酯防水涂料 | 20kg/桶 | / | （B）:2017-04-23/T201704231#01；（A）:2017-04-23/T201704231#01 | 合格 |  | 国家建筑装饰装修产品质量监督检验中心（福建）
30 | 武汉恒瑞丰防水材料有限公司 | 湖北省 | 聚氨酯防水涂料 | B：20kg ；A：10kg | / | B：2017-04-24；A：2017-04-24 | 合格 |  | 国家涂料质量监督检验中心
31 | 湖北蓝盾之星科技有限公司 | 湖北省 | 聚氨酯防水涂料（双组分） | B组分：20kg/桶 ；A组分：20kg/桶 | / | B组分：2017-04-15/0415537；A组分：2017-04-15/0415537 | 合格 |  | 国家涂料质量监督检验中心
32 | 武汉卓宝科技有限公司 | 湖北省 | 水皮优（SPU-B）超强弹性单组分聚氨酯防水涂料 | 25kg/桶 | / | 2017-04-19/284202 | 合格 |  | 国家涂料质量监督检验中心
33 | 湖北永阳材料股份有限公司 | 湖北省 | 单组分聚氨酯防水涂料 | 20kg/桶 | YY-910 | 2017-05-13/2017051301 | 合格 |  | 国家建筑装饰装修产品质量监督检验中心（福建）
34 | 长沙大禹建材科技有限公司 | 湖南省 | SG-14911单组分聚氨酯防水涂料 | 10kg/桶 | SG-14 | 2017-04-23/2017042301 | 合格 |  | 国家涂料质量监督检验中心
35 | 广州爱迪斯建筑材料有限公司 | 广东省 | K11高弹柔韧性防水涂料 | 液料：3.4kg/桶、1.9kg/桶 ；粉料：5.1kg/桶、2.9kg/桶 | HC-02 | 液料：2017-04-29/20170429；粉料：2017-04-29/20170429 | 合格 |  | 国家涂料质量监督检验中心
36 | 中山市青龙建材有限公司 | 广东省 | CQ104单组份湿固化纯聚氨酯防水涂料 | 25kg/桶 | CQ104 | 2017-04-15/O2017-04-15 | 合格 |  | 国家涂料质量监督检验中心
37 | 广州市台实防水补强有限公司 | 广东省 | 聚氨酯防水涂料（911） | B：20kg/桶 ；A：10kg/桶 | / | B：2017-05-11/TS2017051801；A：2017-05-11/TS2017051801 | 合格 |  | 国家涂料质量监督检验中心
38 | 广西绿桂装饰材料有限公司 | 广西壮族自治区 | JS聚合防水涂料 | 浆料：5.5kg/桶 ；粉料：12.5kg/桶 | LG-212 | 浆料：2016-12-20/161122002；粉料：2016-12-20/161122002 | 合格 |  | 国家涂料质量监督检验中心
39 | 上海华斐防水材料有限公司 | 上海市 | 951彩色弹性丙烯酸防水涂料 | 20kg/桶 | / | 2017-04-25 | 不合格 | 低温柔性 | 国家涂料质量监督检验中心
40 | 浙江金汤建筑防水材料有限公司 | 浙江省 | 单组分聚氨酯防水涂料 | 25kg/桶 | / | 2017-04-20/170420 | 不合格 | 萘含量 | 国家涂料质量监督检验中心
注：按行政区域排序。