## Sheet1
2016年运动头盔监督抽查结果汇总表
序号 | 产品名称 | 企业名称 | 销售企业/平台 | 样品来源 | 商标 | 规格型号 | 产品等级 | 生产日期 | 生产批号 | 检验结果 | 项目①：_头盔视野_ |  | 项目②：__头盔佩戴装置稳定性_ |  | 项目③：_头盔佩戴装置强度性能 |  | 项目④：_头盔吸收碰撞能量性能 |  |  |  | 依据或参考标准
[11 empty] | 技术要求 | 实测值 | 技术要求 | 实测值 | 技术要求 | 实测值 | 技术要求 | 实测值（高温） | 实测值 （低温） | 实测值（浸水）
1 | 运动头盔 | 东莞市飞煌体育用品有限公司 | 天猫 | 网络电商 | 飞鹰 | — | 合格品 | — | — | 不合格 | 左右水平视野不小于105°，上视野不小于25°，下视野不小于45° | 符合要求 | 应不从头型上脱落 | 头盔从头型上脱落 | 佩戴装置的动态伸长量≤35mm，静态伸长量≤25mm且不应出现系带撕断、连接件脱落及系带扣松脱的现象 | 动态伸长量：102.5mm 静态伸长量：99.0mm 连接件断裂、脱落及系带扣松脱，系带未撕断 | 加速度峰值不大于300g （g=9.8m/s2） | 254.5g | 133.4g | 153.0g | GB24429-2009《运动头盔 自行车、滑板、轮滑运动头盔的安全要求和试验方法》
2 | 运动头盔 | 捷安特（昆山）有限公司 | 天猫 | 网络电商 | 捷安特 | — | 合格品 | — | — | 合格 | 左右水平视野不小于105°，上视野不小于25°，下视野不小于45° | 符合要求 | 应不从头型上脱落 | 头盔未从头型上脱落 | 佩戴装置的动态伸长量≤35mm，静态伸长量≤25mm且不应出现系带撕断、连接件脱落及系带扣松脱的现象 | 动态伸长量：25.2mm 静态伸长量：23.7mm 未出现系带撕断、连接件脱落及系带扣松脱的现象 | 加速度峰值不大于300g （g=9.8m/s2） | 211.5g | 253.4g | 183.6g | GB24429-2009《运动头盔 自行车、滑板、轮滑运动头盔的安全要求和试验方法》
3 | 运动头盔 | 台湾迪卡侬有限公司 | 天猫 | 网络电商 | Oxelo | 54-58cm | 合格品 | — | — | 不合格 | 左右水平视野不小于105°，上视野不小于25°，下视野不小于45° | 符合要求 | 应不从头型上脱落 | 头盔未从头型上脱落 | 佩戴装置的动态伸长量≤35mm，静态伸长量≤25mm且不应出现系带撕断、连接件脱落及系带扣松脱的现象 | 动态伸长量：47.0mm 静态伸长量：10.0mm 未出现系带撕断、连接件脱落及系带扣松脱的现象 | 加速度峰值不大于300g （g=9.8m/s2） | 280.2g | 303.1g | 267.1g | GB24429-2009《运动头盔 自行车、滑板、轮滑运动头盔的安全要求和试验方法》
4 | 运动头盔 | — | 天猫 | 网络电商 | — | — | — | — | — | 不合格 | 左右水平视野不小于105°，上视野不小于25°，下视野不小于45° | 符合要求 | 应不从头型上脱落 | 头盔从头型上脱落 | 佩戴装置的动态伸长量≤35mm，静态伸长量≤25mm且不应出现系带撕断、连接件脱落及系带扣松脱的现象 | 动态伸长量：43.6mm 静态伸长量：19.1mm 未出现系带撕断、连接件脱落及系带扣松脱的现象 | 加速度峰值不大于300g （g=9.8m/s2） | 719.7g | 751.9g | 597.8g | GB24429-2009《运动头盔 自行车、滑板、轮滑运动头盔的安全要求和试验方法》
5 | 运动头盔 | 肇庆博涵体育用品有限公司 | 京东商城 | 网络电商 | MOON | L | — | — | — | 不合格 | 左右水平视野不小于105°，上视野不小于25°，下视野不小于45° | 符合要求 | 应不从头型上脱落 | 头盔未从头型上脱落 | 佩戴装置的动态伸长量≤35mm，静态伸长量≤25mm且不应出现系带撕断、连接件脱落及系带扣松脱的现象 | 动态伸长量：43.1mm 静态伸长量：10.5mm 未出现系带撕断、连接件脱落及系带扣松脱的现象 | 加速度峰值不大于300g （g=9.8m/s2） | 238.1g | 252.3g | 191.9g | GB24429-2009《运动头盔 自行车、滑板、轮滑运动头盔的安全要求和试验方法》
6 | 运动头盔 | — | 天猫 | 网络电商 | 美洲狮 | M | — | — | — | 不合格 | 左右水平视野不小于105°，上视野不小于25°，下视野不小于45° | 符合要求 | 应不从头型上脱落 | 头盔未从头型上脱落 | 佩戴装置的动态伸长量≤35mm，静态伸长量≤25mm且不应出现系带撕断、连接件脱落及系带扣松脱的现象 | 动态伸长量：53.0mm 静态伸长量：12.9mm 未出现系带撕断、连接件脱落及系带扣松脱的现象 | 加速度峰值不大于300g （g=9.8m/s2） | 221.2g | 229.8g | 238.6g | GB24429-2009《运动头盔 自行车、滑板、轮滑运动头盔的安全要求和试验方法》
7 | 运动头盔 | 上海乐士体育用品有限公司 | 1号店 | 网络电商 | ENPEX | — | — | — | — | 不合格 | 左右水平视野不小于105°，上视野不小于25°，下视野不小于45° | 符合要求 | 应不从头型上脱落 | 头盔从头型上脱落 | 佩戴装置的动态伸长量≤35mm，静态伸长量≤25mm且不应出现系带撕断、连接件脱落及系带扣松脱的现象 | 动态伸长量：98.4mm 静态伸长量：90.5mm 出现连接件断裂脱落及系带扣松脱的现象，未出现系带撕断 | 加速度峰值不大于300g （g=9.8m/s2） | 515.4g | 402.1g | 378.2g | GB24429-2009《运动头盔 自行车、滑板、轮滑运动头盔的安全要求和试验方法》
8 | 运动头盔 | — | 1号店 | 网络电商 | MISSILE | — | — | — | — | 不合格 | 左右水平视野不小于105°，上视野不小于25°，下视野不小于45° | 符合要求 | 应不从头型上脱落 | 头盔从头型上脱落 | 佩戴装置的动态伸长量≤35mm，静态伸长量≤25mm且不应出现系带撕断、连接件脱落及系带扣松脱的现象 | 动态伸长量：18.3mm 静态伸长量：16.4mm 未出现系带撕断、连接件脱落及系带扣松脱的现象 | 加速度峰值不大于300g （g=9.8m/s2） | 182.0g | 278.6g | 183.6g | GB24429-2009《运动头盔 自行车、滑板、轮滑运动头盔的安全要求和试验方法》
9 | 运动头盔 | — | 1号店 | 网络电商 | 天鹅 | — | — | — | — | 不合格 | 左右水平视野不小于105°，上视野不小于25°，下视野不小于45° | 符合要求 | 应不从头型上脱落 | 头盔未从头型上脱落 | 佩戴装置的动态伸长量≤35mm，静态伸长量≤25mm且不应出现系带撕断、连接件脱落及系带扣松脱的现象 | 动态伸长量：43.7mm 静态伸长量：32.9mm 未出现系带撕断、连接件脱落及系带扣松脱的现象 | 加速度峰值不大于300g （g=9.8m/s2） | 563.4g | 604.0g | 524.3g | GB24429-2009《运动头盔 自行车、滑板、轮滑运动头盔的安全要求和试验方法》
10 | 运动头盔 | 肇庆博涵体育用品有限公司 | 1号店 | 网络电商 | MOON | S | — | — | — | 不合格 | 左右水平视野不小于105°，上视野不小于25°，下视野不小于45° | 符合要求 | 应不从头型上脱落 | 头盔从头型上脱落 | 佩戴装置的动态伸长量≤35mm，静态伸长量≤25mm且不应出现系带撕断、连接件脱落及系带扣松脱的现象 | 动态伸长量：34.1mm 静态伸长量：12.0mm 未出现系带撕断、连接件脱落及系带扣松脱的现象 | 加速度峰值不大于300g （g=9.8m/s2） | 229.0g | 240.5g | 213.7g | GB24429-2009《运动头盔 自行车、滑板、轮滑运动头盔的安全要求和试验方法》
11 | 运动头盔 | — | 京东商城 | 网络电商 | — | L | — | — | — | 不合格 | 左右水平视野不小于105°，上视野不小于25°，下视野不小于45° | 符合要求 | 应不从头型上脱落 | 头盔未从头型上脱落 | 佩戴装置的动态伸长量≤35mm，静态伸长量≤25mm且不应出现系带撕断、连接件脱落及系带扣松脱的现象 | 动态伸长量：60.2mm 静态伸长量：59.6mm 系带与帽壳连接处断裂脱落及系带扣松脱，系带未撕断 | 加速度峰值不大于300g （g=9.8m/s2） | 226.6g | 216.9g | 205.9g | GB24429-2009《运动头盔 自行车、滑板、轮滑运动头盔的安全要求和试验方法》
12 | 运动头盔 | 广东森海运动用品有限公司 | 1号店 | 网络电商 | 动感 | PW-905 | — | — | — | 不合格 | 左右水平视野不小于105°，上视野不小于25°，下视野不小于45° | 符合要求 | 应不从头型上脱落 | 头盔从头型上脱落 | 佩戴装置的动态伸长量≤35mm，静态伸长量≤25mm且不应出现系带撕断、连接件脱落及系带扣松脱的现象 | 动态伸长量：33.2mm 静态伸长量：19.6mm 未出现系带撕断、连接件脱落及系带扣松脱的现象 | 加速度峰值不大于300g （g=9.8m/s2） | 246.4g | 308.7g | 268.2g | GB24429-2009《运动头盔 自行车、滑板、轮滑运动头盔的安全要求和试验方法》
13 | 运动头盔 | — | 1号店 | 网络电商 | — | L | — | — | — | 不合格 | 左右水平视野不小于105°，上视野不小于25°，下视野不小于45° | 符合要求 | 应不从头型上脱落 | 头盔未从头型上脱落 | 佩戴装置的动态伸长量≤35mm，静态伸长量≤25mm且不应出现系带撕断、连接件脱落及系带扣松脱的现象 | 动态伸长量：37.8mm 静态伸长量：22.1mm 未出现系带撕断、连接件脱落及系带扣松脱的现象 | 加速度峰值不大于300g （g=9.8m/s2） | 419.6g | 371.2g | 479.2g | GB24429-2009《运动头盔 自行车、滑板、轮滑运动头盔的安全要求和试验方法》
14 | 运动头盔 | — | 1号店 | 网络电商 | — | — | — | — | — | 不合格 | 左右水平视野不小于105°，上视野不小于25°，下视野不小于45° | 符合要求 | 应不从头型上脱落 | 头盔未从头型上脱落 | 佩戴装置的动态伸长量≤35mm，静态伸长量≤25mm且不应出现系带撕断、连接件脱落及系带扣松脱的现象 | 动态伸长量：55.2mm 静态伸长量：18.8mm 未出现系带撕断、连接件脱落及系带扣松脱的现象 | 加速度峰值不大于300g （g=9.8m/s2） | 184.1g | 200.8g | 187.9g | GB24429-2009《运动头盔 自行车、滑板、轮滑运动头盔的安全要求和试验方法》
15 | 运动头盔 | 肇庆川越运动工业有限公司 | 1号店 | 网络电商 | 迪斯尼 | — | 合格品 | — | — | 不合格 | 左右水平视野不小于105°，上视野不小于25°，下视野不小于45° | 符合要求 | 应不从头型上脱落 | 头盔从头型上脱落 | 佩戴装置的动态伸长量≤35mm，静态伸长量≤25mm且不应出现系带撕断、连接件脱落及系带扣松脱的现象 | 动态伸长量：39.5mm 静态伸长量：12.9mm 未出现系带撕断、连接件脱落及系带扣松脱的现象 | 加速度峰值不大于300g （g=9.8m/s2） | 490.4g | 289.9g | 186.0g | GB24429-2009《运动头盔 自行车、滑板、轮滑运动头盔的安全要求和试验方法》
16 | 运动头盔 | — | 京东商城 | 网络电商 | — | — | — | — | — | 不合格 | 左右水平视野不小于105°，上视野不小于25°，下视野不小于45° | 符合要求 | 应不从头型上脱落 | 头盔从头型上脱落 | 佩戴装置的动态伸长量≤35mm，静态伸长量≤25mm且不应出现系带撕断、连接件脱落及系带扣松脱的现象 | 动态伸长量：39.9mm 静态伸长量：17.0mm 未出现系带撕断、连接件脱落及系带扣松脱的现象 | 加速度峰值不大于300g （g=9.8m/s2） | 418.5g | 563.7g | 350.0g | GB24429-2009《运动头盔 自行车、滑板、轮滑运动头盔的安全要求和试验方法》
17 | 运动头盔 | 肇庆博涵体育用品有限公司 | 1号店 | 网络电商 | MOON | — | — | — | — | 不合格 | 左右水平视野不小于105°，上视野不小于25°，下视野不小于45° | 符合要求 | 应不从头型上脱落 | 头盔未从头型上脱落 | 佩戴装置的动态伸长量≤35mm，静态伸长量≤25mm且不应出现系带撕断、连接件脱落及系带扣松脱的现象 | 动态伸长量：47.1mm 静态伸长量：21 .6mm 未出现系带撕断、连接件脱落及系带扣松脱的现象 | 加速度峰值不大于300g （g=9.8m/s2） | 314.1g | 312.5g | 300.4g | GB24429-2009《运动头盔 自行车、滑板、轮滑运动头盔的安全要求和试验方法》
18 | 运动头盔 | 韬略运动器材有限公司 | 1号店 | 网络电商 | SMS | 56-62cm | — | — | — | 不合格 | 左右水平视野不小于105°，上视野不小于25°，下视野不小于45° | 符合要求 | 应不从头型上脱落 | 头盔未从头型上脱落 | 佩戴装置的动态伸长量≤35mm，静态伸长量≤25mm且不应出现系带撕断、连接件脱落及系带扣松脱的现象 | 动态伸长量：27.2mm 静态伸长量：20.0mm 未出现系带撕断、连接件脱落及系带扣松脱的现象 | 加速度峰值不大于300g （g=9.8m/s2） | 156.8g | 167.0g | 549.5g | GB24429-2009《运动头盔 自行车、滑板、轮滑运动头盔的安全要求和试验方法》
19 | 运动头盔 | — | 京东商城 | 网络电商 | LANDON | L | — | — | — | 不合格 | 左右水平视野不小于105°，上视野不小于25°，下视野不小于45° | 符合要求 | 应不从头型上脱落 | 头盔未从头型上脱落 | 佩戴装置的动态伸长量≤35mm，静态伸长量≤25mm且不应出现系带撕断、连接件脱落及系带扣松脱的现象 | 动态伸长量：30.4mm 静态伸长量：10.5mm 未出现系带撕断、连接件脱落及系带扣松脱的现象 | 加速度峰值不大于300g （g=9.8m/s2） | 195.7g | 203.7g | 405.1g | GB24429-2009《运动头盔 自行车、滑板、轮滑运动头盔的安全要求和试验方法》
20 | 运动头盔 | — | 天猫 | 网络电商 | LANDON | L | — | — | — | 不合格 | 左右水平视野不小于105°，上视野不小于25°，下视野不小于45° | 符合要求 | 应不从头型上脱落 | 头盔未从头型上脱落 | 佩戴装置的动态伸长量≤35mm，静态伸长量≤25mm且不应出现系带撕断、连接件脱落及系带扣松脱的现象 | 动态伸长量：102.4mm 静态伸长量：98.7mm 连接件断裂脱落及系带扣松脱，系带未撕断 | 加速度峰值不大于300g （g=9.8m/s2） | 123.2g | 351.9g | 451.5g | GB24429-2009《运动头盔 自行车、滑板、轮滑运动头盔的安全要求和试验方法》
21 | 运动头盔 | — | 天猫 | 网络电商 | KUTOOK | — | — | — | — | 合格 | 左右水平视野不小于105°，上视野不小于25°，下视野不小于45° | 符合要求 | 应不从头型上脱落 | 头盔未从头型上脱落 | 佩戴装置的动态伸长量≤35mm，静态伸长量≤25mm且不应出现系带撕断、连接件脱落及系带扣松脱的现象 | 动态伸长量：34.7mm 静态伸长量：21.8mm 未出现系带撕断、连接件脱落及系带扣松脱的现象 | 加速度峰值不大于300g （g=9.8m/s2） | 287.0g | 160.0g | 183.9g | GB24429-2009《运动头盔 自行车、滑板、轮滑运动头盔的安全要求和试验方法》
22 | 运动头盔 | 深圳市金盟自行车贸易有限公司 | 天猫 | 网络电商 | GUB | — | — | — | — | 不合格 | 左右水平视野不小于105°，上视野不小于25°，下视野不小于45° | 符合要求 | 应不从头型上脱落 | 头盔未从头型上脱落 | 佩戴装置的动态伸长量≤35mm，静态伸长量≤25mm且不应出现系带撕断、连接件脱落及系带扣松脱的现象 | 动态伸长量：31.9mm 静态伸长量：16.3mm 未出现系带撕断、连接件脱落及系带扣松脱的现象 | 加速度峰值不大于300g （g=9.8m/s2） | 200.5g | 460.1g | 304.4g | GB24429-2009《运动头盔 自行车、滑板、轮滑运动头盔的安全要求和试验方法》
23 | 运动头盔 | — | 天猫 | 网络电商 | — | — | — | — | — | 不合格 | 左右水平视野不小于105°，上视野不小于25°，下视野不小于45° | 符合要求 | 应不从头型上脱落 | 头盔未从头型上脱落 | 佩戴装置的动态伸长量≤35mm，静态伸长量≤25mm且不应出现系带撕断、连接件脱落及系带扣松脱的现象 | 动态伸长量：36.8mm 静态伸长量：20.2mm 未出现系带撕断、连接件脱落及系带扣松脱的现象 | 加速度峰值不大于300g （g=9.8m/s2） | 137.2g | 245.1g | 146.8g | GB24429-2009《运动头盔 自行车、滑板、轮滑运动头盔的安全要求和试验方法》
24 | 运动头盔 | — | 天猫 | 网络电商 | 迈森兰 | — | — | — | — | 合格 | 左右水平视野不小于105°，上视野不小于25°，下视野不小于45° | 符合要求 | 应不从头型上脱落 | 头盔未从头型上脱落 | 佩戴装置的动态伸长量≤35mm，静态伸长量≤25mm且不应出现系带撕断、连接件脱落及系带扣松脱的现象 | 动态伸长量：33.3mm 静态伸长量：18.5mm 未出现系带撕断、连接件脱落及系带扣松脱的现象 | 加速度峰值不大于300g （g=9.8m/s2） | 165.1g | 184.4g | 151.9g | GB24429-2009《运动头盔 自行车、滑板、轮滑运动头盔的安全要求和试验方法》
25 | 运动头盔 | — | 天猫 | 网络电商 | — | L | — | — | — | 不合格 | 左右水平视野不小于105°，上视野不小于25°，下视野不小于45° | 符合要求 | 应不从头型上脱落 | 头盔未从头型上脱落 | 佩戴装置的动态伸长量≤35mm，静态伸长量≤25mm且不应出现系带撕断、连接件脱落及系带扣松脱的现象 | 动态伸长量：101.1mm 静态伸长量：97.5mm 连接件断裂 | 加速度峰值不大于300g （g=9.8m/s2） | 179.9g | 162.7g | 171.5g | GB24429-2009《运动头盔 自行车、滑板、轮滑运动头盔的安全要求和试验方法》
26 | 运动头盔 | — | 天猫 | 网络电商 | 美索途 | — | — | — | — | 不合格 | 左右水平视野不小于105°，上视野不小于25°，下视野不小于45° | 符合要求 | 应不从头型上脱落 | 头盔从头型上脱落 | 佩戴装置的动态伸长量≤35mm，静态伸长量≤25mm且不应出现系带撕断、连接件脱落及系带扣松脱的现象 | 动态伸长量：21.7mm 静态伸长量：4.8mm 未出现系带撕断、连接件脱落及系带扣松脱的现象 | 加速度峰值不大于300g （g=9.8m/s2） | 150.3g | 407.5g | 456.6g | GB24429-2009《运动头盔 自行车、滑板、轮滑运动头盔的安全要求和试验方法》
27 | 运动头盔 | — | 天猫 | 网络电商 | — | — | — | — | — | 不合格 | 左右水平视野不小于105°，上视野不小于25°，下视野不小于45° | 符合要求 | 应不从头型上脱落 | 头盔从头型上脱落 | 佩戴装置的动态伸长量≤35mm，静态伸长量≤25mm且不应出现系带撕断、连接件脱落及系带扣松脱的现象 | 动态伸长量：34.9mm 静态伸长量：22.2mm 未出现系带撕断、连接件脱落及系带扣松脱的现象 | 加速度峰值不大于300g （g=9.8m/s2） | 195.7g | 192.2g | 192.2g | GB24429-2009《运动头盔 自行车、滑板、轮滑运动头盔的安全要求和试验方法》
28 | 运动头盔 | 深圳户外吧户外用品有限公司 | 天猫 | 网络电商 | fjqxz | — | 合格品 | — | — | 不合格 | 左右水平视野不小于105°，上视野不小于25°，下视野不小于45° | 符合要求 | 应不从头型上脱落 | 头盔从头型上脱落 | 佩戴装置的动态伸长量≤35mm，静态伸长量≤25mm且不应出现系带撕断、连接件脱落及系带扣松脱的现象 | 动态伸长量：32.8mm 静态伸长量：18.6mm 未出现系带撕断、连接件脱落及系带扣松脱的现象 | 加速度峰值不大于300g （g=9.8m/s2） | 354.9g | 226.6g | 419.0g | GB24429-2009《运动头盔 自行车、滑板、轮滑运动头盔的安全要求和试验方法》
29 | 运动头盔 | 肇庆博涵体育用品有限公司 | 天猫 | 网络电商 | MOON | L | — | — | — | 合格 | 左右水平视野不小于105°，上视野不小于25°，下视野不小于45° | 符合要求 | 应不从头型上脱落 | 头盔未从头型上脱落 | 佩戴装置的动态伸长量≤35mm，静态伸长量≤25mm且不应出现系带撕断、连接件脱落及系带扣松脱的现象 | 动态伸长量：27.5mm 静态伸长量：16.6mm 未出现系带撕断、连接件脱落及系带扣松脱的现象 | 加速度峰值不大于300g （g=9.8m/s2） | 215.0g | 205.9g | 183.1g | GB24429-2009《运动头盔 自行车、滑板、轮滑运动头盔的安全要求和试验方法》
30 | 运动头盔 | — | 天猫 | 网络电商 | — | M | — | — | — | 不合格 | 左右水平视野不小于105°，上视野不小于25°，下视野不小于45° | 符合要求 | 应不从头型上脱落 | 头盔未从头型上脱落 | 佩戴装置的动态伸长量≤35mm，静态伸长量≤25mm且不应出现系带撕断、连接件脱落及系带扣松脱的现象 | 动态伸长量：28.3mm 静态伸长量：19.6mm 未出现系带撕断、连接件脱落及系带扣松脱的现象 | 加速度峰值不大于300g （g=9.8m/s2） | 371.2g | 178.0g | 343.9g | GB24429-2009《运动头盔 自行车、滑板、轮滑运动头盔的安全要求和试验方法》
31 | 运动头盔 | 上海捷酷实业有限公司 | 京东商城 | 网络电商 | 捷酷 | — | — | 2014.07 | 001867 | 不合格 | 左右水平视野不小于105°，上视野不小于25°，下视野不小于45° | 符合要求 | 应不从头型上脱落 | 头盔未从头型上脱落 | 佩戴装置的动态伸长量≤35mm，静态伸长量≤25mm且不应出现系带撕断、连接件脱落及系带扣松脱的现象 | 动态伸长量：28.0mm 静态伸长量：14.9mm 未出现系带撕断、连接件脱落及系带扣松脱的现象 | 加速度峰值不大于300g （g=9.8m/s2） | 392.5g | 187.6g | 450.7g | GB24429-2009《运动头盔 自行车、滑板、轮滑运动头盔的安全要求和试验方法》
32 | 运动头盔 | — | 淘宝 | 网络电商 | — | — | — | — | — | 不合格 | 左右水平视野不小于105°，上视野不小于25°，下视野不小于45° | 符合要求 | 应不从头型上脱落 | 头盔从头型上脱落 | 佩戴装置的动态伸长量≤35mm，静态伸长量≤25mm且不应出现系带撕断、连接件脱落及系带扣松脱的现象 | 动态伸长量：42.2mm 静态伸长量：38.5mm 未出现系带撕断、连接件脱落及系带扣松脱的现象 | 加速度峰值不大于300g （g=9.8m/s2） | 156.0g | 151.9g | 328.6g | GB24429-2009《运动头盔 自行车、滑板、轮滑运动头盔的安全要求和试验方法》
33 | 运动头盔 | — | 淘宝 | 网络电商 | — | — | — | 2014.06 | — | 合格 | 左右水平视野不小于105°，上视野不小于25°，下视野不小于45° | 符合要求 | 应不从头型上脱落 | 头盔未从头型上脱落 | 佩戴装置的动态伸长量≤35mm，静态伸长量≤25mm且不应出现系带撕断、连接件脱落及系带扣松脱的现象 | 动态伸长量：24.2mm 静态伸长量：8.7mm 未出现系带撕断、连接件脱落及系带扣松脱的现象 | 加速度峰值不大于300g （g=9.8m/s2） | 209.1g | 285.9g | 230.0g | GB24429-2009《运动头盔 自行车、滑板、轮滑运动头盔的安全要求和试验方法》
34 | 运动头盔 | — | 淘宝 | 网络电商 | — | L | — | — | — | 不合格 | 左右水平视野不小于105°，上视野不小于25°，下视野不小于45° | 符合要求 | 应不从头型上脱落 | 头盔未从头型上脱落 | 佩戴装置的动态伸长量≤35mm，静态伸长量≤25mm且不应出现系带撕断、连接件脱落及系带扣松脱的现象 | 动态伸长量：41.7mm 静态伸长量：30.1mm 未出现系带撕断、连接件脱落及系带扣松脱的现象 | 加速度峰值不大于300g （g=9.8m/s2） | 146.3g | 146.0g | 351.4g | GB24429-2009《运动头盔 自行车、滑板、轮滑运动头盔的安全要求和试验方法》
35 | 运动头盔 | — | 淘宝 | 网络电商 | — | — | — | — | — | 不合格 | 左右水平视野不小于105°，上视野不小于25°，下视野不小于45° | 符合要求 | 应不从头型上脱落 | 头盔未从头型上脱落 | 佩戴装置的动态伸长量≤35mm，静态伸长量≤25mm且不应出现系带撕断、连接件脱落及系带扣松脱的现象 | 动态伸长量：32.8mm 静态伸长量：17.7mm 未出现系带撕断、连接件脱落及系带扣松脱的现象 | 加速度峰值不大于300g （g=9.8m/s2） | 187.4g | 189.0g | 338.5g | GB24429-2009《运动头盔 自行车、滑板、轮滑运动头盔的安全要求和试验方法》
36 | 运动头盔 | 深圳市宝佳利运动器材有限公司 | 淘宝 | 网络电商 | AIDY | — | — | — | — | 合格 | 左右水平视野不小于105°，上视野不小于25°，下视野不小于45° | 符合要求 | 应不从头型上脱落 | 头盔未从头型上脱落 | 佩戴装置的动态伸长量≤35mm，静态伸长量≤25mm且不应出现系带撕断、连接件脱落及系带扣松脱的现象 | 动态伸长量：32.0mm 静态伸长量：17.4mm 未出现系带撕断、连接件脱落及系带扣松脱的现象 | 加速度峰值不大于300g （g=9.8m/s2） | 190.1g | 194.3g | 226.0g | GB24429-2009《运动头盔 自行车、滑板、轮滑运动头盔的安全要求和试验方法》
37 | 运动头盔 | — | 淘宝 | 网络电商 | AIDY | — | — | — | — | 不合格 | 左右水平视野不小于105°，上视野不小于25°，下视野不小于45° | 符合要求 | 应不从头型上脱落 | 头盔未从头型上脱落 | 佩戴装置的动态伸长量≤35mm，静态伸长量≤25mm且不应出现系带撕断、连接件脱落及系带扣松脱的现象 | 动态伸长量：24.1mm 静态伸长量：10.0mm 未出现系带撕断、连接件脱落及系带扣松脱的现象 | 加速度峰值不大于300g （g=9.8m/s2） | 223.1g | 210.2g | 333.9g | GB24429-2009《运动头盔 自行车、滑板、轮滑运动头盔的安全要求和试验方法》
38 | 运动头盔 | — | 淘宝 | 网络电商 | — | — | — | — | — | 不合格 | 左右水平视野不小于105°，上视野不小于25°，下视野不小于45° | 符合要求 | 应不从头型上脱落 | 头盔未从头型上脱落 | 佩戴装置的动态伸长量≤35mm，静态伸长量≤25mm且不应出现系带撕断、连接件脱落及系带扣松脱的现象 | 动态伸长量：28.4mm 静态伸长量：20.1mm 未出现系带撕断、连接件脱落及系带扣松脱的现象 | 加速度峰值不大于300g （g=9.8m/s2） | 350.8g | 313.3g | 484.3g | GB24429-2009《运动头盔 自行车、滑板、轮滑运动头盔的安全要求和试验方法》
39 | 运动头盔 | — | 淘宝 | 网络电商 | — | L | — | — | — | 不合格 | 左右水平视野不小于105°，上视野不小于25°，下视野不小于45° | 符合要求 | 应不从头型上脱落 | 头盔未从头型上脱落 | 佩戴装置的动态伸长量≤35mm，静态伸长量≤25mm且不应出现系带撕断、连接件脱落及系带扣松脱的现象 | 动态伸长量：39.3mm 静态伸长量：25.4mm 未出现系带撕断、连接件脱落及系带扣松脱的现象 | 加速度峰值不大于300g （g=9.8m/s2） | 219.0g | 194.6g | 183.3g | GB24429-2009《运动头盔 自行车、滑板、轮滑运动头盔的安全要求和试验方法》
40 | 运动头盔 | 杭州兰帕达体育用品有限公司 | 淘宝 | 网络电商 | INBIKE | L | 合格品 | — | — | 合格 | 左右水平视野不小于105°，上视野不小于25°，下视野不小于45° | 符合要求 | 应不从头型上脱落 | 头盔未从头型上脱落 | 佩戴装置的动态伸长量≤35mm，静态伸长量≤25mm且不应出现系带撕断、连接件脱落及系带扣松脱的现象 | 动态伸长量：33.5mm 静态伸长量：13.5mm 未出现系带撕断、连接件脱落及系带扣松脱的现象 | 加速度峰值不大于300g （g=9.8m/s2） | 166.7g | 200.5g | 175.6g | GB24429-2009《运动头盔 自行车、滑板、轮滑运动头盔的安全要求和试验方法》
41 | 运动头盔 | 义乌市阿凯迅自行车有限公司 | 淘宝 | 网络电商 | 阿凯迅 | — | 一等品 | 2014.06 | — | 不合格 | 左右水平视野不小于105°，上视野不小于25°，下视野不小于45° | 符合要求 | 应不从头型上脱落 | 头盔未从头型上脱落 | 佩戴装置的动态伸长量≤35mm，静态伸长量≤25mm且不应出现系带撕断、连接件脱落及系带扣松脱的现象 | 动态伸长量：27.4mm 静态伸长量：12.8mm 未出现系带撕断、连接件脱落及系带扣松脱的现象 | 加速度峰值不大于300g （g=9.8m/s2） | 188.7g | 380.4g | 166.2g | GB24429-2009《运动头盔 自行车、滑板、轮滑运动头盔的安全要求和试验方法》
42 | 运动头盔 | — | 淘宝 | 网络电商 | mountainpeak | L | — | — | — | 不合格 | 左右水平视野不小于105°，上视野不小于25°，下视野不小于45° | 符合要求 | 应不从头型上脱落 | 头盔未从头型上脱落 | 佩戴装置的动态伸长量≤35mm，静态伸长量≤25mm且不应出现系带撕断、连接件脱落及系带扣松脱的现象 | 动态伸长量：31.0mm 静态伸长量：18.4mm 未出现系带撕断、连接件脱落及系带扣松脱的现象 | 加速度峰值不大于300g （g=9.8m/s2） | 232.2g | 220.1g | 418.8g | GB24429-2009《运动头盔 自行车、滑板、轮滑运动头盔的安全要求和试验方法》
43 | 运动头盔 | — | 淘宝 | 网络电商 | toker | L | — | — | — | 合格 | 左右水平视野不小于105°，上视野不小于25°，下视野不小于45° | 符合要求 | 应不从头型上脱落 | 头盔未从头型上脱落 | 佩戴装置的动态伸长量≤35mm，静态伸长量≤25mm且不应出现系带撕断、连接件脱落及系带扣松脱的现象 | 动态伸长量：29.9mm 静态伸长量：12.1mm 未出现系带撕断、连接件脱落及系带扣松脱的现象 | 加速度峰值不大于300g （g=9.8m/s2） | 205.1g | 222.8g | 228.2g | GB24429-2009《运动头盔 自行车、滑板、轮滑运动头盔的安全要求和试验方法》
44 | 运动头盔 | — | 淘宝 | 网络电商 | — | L | — | — | — | 不合格 | 左右水平视野不小于105°，上视野不小于25°，下视野不小于45° | 符合要求 | 应不从头型上脱落 | 头盔未从头型上脱落 | 佩戴装置的动态伸长量≤35mm，静态伸长量≤25mm且不应出现系带撕断、连接件脱落及系带扣松脱的现象 | 动态伸长量：40.2mm 静态伸长量：24.3mm 未出现系带撕断、连接件脱落及系带扣松脱的现象 | 加速度峰值不大于300g （g=9.8m/s2） | 368.0g | 228.4g | 280.8g | GB24429-2009《运动头盔 自行车、滑板、轮滑运动头盔的安全要求和试验方法》
45 | 运动头盔 | — | 淘宝 | 网络电商 | — | — | — | — | — | 不合格 | 左右水平视野不小于105°，上视野不小于25°，下视野不小于45° | 符合要求 | 应不从头型上脱落 | 头盔未从头型上脱落 | 佩戴装置的动态伸长量≤35mm，静态伸长量≤25mm且不应出现系带撕断、连接件脱落及系带扣松脱的现象 | 动态伸长量：49.1mm 静态伸长量：45.9mm 未出现系带撕断、连接件脱落及系带扣松脱的现象 | 加速度峰值不大于300g （g=9.8m/s2） | 380.6g | 287.8g | 510.6g | GB24429-2009《运动头盔 自行车、滑板、轮滑运动头盔的安全要求和试验方法》
46 | 运动头盔 | 肇庆博涵体育用品有限公司 | 淘宝 | 网络电商 | 斯图迪恩 | — | — | — | — | 不合格 | 左右水平视野不小于105°，上视野不小于25°，下视野不小于45° | 符合要求 | 应不从头型上脱落 | 头盔未从头型上脱落 | 佩戴装置的动态伸长量≤35mm，静态伸长量≤25mm且不应出现系带撕断、连接件脱落及系带扣松脱的现象 | 动态伸长量：36.9mm 静态伸长量：24.9mm 未出现系带撕断、连接件脱落及系带扣松脱的现象 | 加速度峰值不大于300g （g=9.8m/s2） | 228.7g | 183.6g | 389.8g | GB24429-2009《运动头盔 自行车、滑板、轮滑运动头盔的安全要求和试验方法》
47 | 运动头盔 | — | 淘宝 | 网络电商 | 酷萨 | L | — | — | — | 合格 | 左右水平视野不小于105°，上视野不小于25°，下视野不小于45° | 符合要求 | 应不从头型上脱落 | 头盔未从头型上脱落 | 佩戴装置的动态伸长量≤35mm，静态伸长量≤25mm且不应出现系带撕断、连接件脱落及系带扣松脱的现象 | 动态伸长量：28.6mm 静态伸长量：14.8mm 未出现系带撕断、连接件脱落及系带扣松脱的现象 | 加速度峰值不大于300g （g=9.8m/s2） | 230.9g | 234.1g | 182.5g | GB24429-2009《运动头盔 自行车、滑板、轮滑运动头盔的安全要求和试验方法》
48 | 运动头盔 | — | 淘宝 | 网络电商 | — | L | — | — | — | 不合格 | 左右水平视野不小于105°，上视野不小于25°，下视野不小于45° | 符合要求 | 应不从头型上脱落 | 头盔未从头型上脱落 | 佩戴装置的动态伸长量≤35mm，静态伸长量≤25mm且不应出现系带撕断、连接件脱落及系带扣松脱的现象 | 动态伸长量：48.9mm 静态伸长量：35.9mm 未出现系带撕断、连接件脱落及系带扣松脱的现象 | 加速度峰值不大于300g （g=9.8m/s2） | 185.2g | 193.0g | 203.7g | GB24429-2009《运动头盔 自行车、滑板、轮滑运动头盔的安全要求和试验方法》
49 | 运动头盔 | — | 淘宝 | 网络电商 | — | L | — | — | — | 不合格 | 左右水平视野不小于105°，上视野不小于25°，下视野不小于45° | 符合要求 | 应不从头型上脱落 | 头盔未从头型上脱落 | 佩戴装置的动态伸长量≤35mm，静态伸长量≤25mm且不应出现系带撕断、连接件脱落及系带扣松脱的现象 | 动态伸长量：28.1mm 静态伸长量：10.3mm 未出现系带撕断、连接件脱落及系带扣松脱的现象 | 加速度峰值不大于300g （g=9.8m/s2） | 292.1g | 176.1g | 567.2g | GB24429-2009《运动头盔 自行车、滑板、轮滑运动头盔的安全要求和试验方法》
50 | 运动头盔 | — | 淘宝 | 网络电商 | CIGNA | L | — | — | — | 不合格 | 左右水平视野不小于105°，上视野不小于25°，下视野不小于45° | 符合要求 | 应不从头型上脱落 | 头盔从头型上脱落 | 佩戴装置的动态伸长量≤35mm，静态伸长量≤25mm且不应出现系带撕断、连接件脱落及系带扣松脱的现象 | 动态伸长量：94.2mm 静态伸长量：92.3mm 连接件断裂松脱，系带未撕断，系带扣未松脱 | 加速度峰值不大于300g （g=9.8m/s2） | 172.1g | 147.6g | 136.6g | GB24429-2009《运动头盔 自行车、滑板、轮滑运动头盔的安全要求和试验方法》
51 | 运动头盔 | — | 淘宝 | 网络电商 | — | L | — | — | — | 不合格 | 左右水平视野不小于105°，上视野不小于25°，下视野不小于45° | 符合要求 | 应不从头型上脱落 | 头盔从头型上脱落 | 佩戴装置的动态伸长量≤35mm，静态伸长量≤25mm且不应出现系带撕断、连接件脱落及系带扣松脱的现象 | 动态伸长量：41.5mm 静态伸长量：25.3mm 未出现系带撕断、连接件脱落及系带扣松脱的现象 | 加速度峰值不大于300g （g=9.8m/s2） | 448.6g | 518.3g | 654.4g | GB24429-2009《运动头盔 自行车、滑板、轮滑运动头盔的安全要求和试验方法》
52 | 运动头盔 | — | 淘宝 | 网络电商 | — | L | — | — | — | 不合格 | 左右水平视野不小于105°，上视野不小于25°，下视野不小于45° | 符合要求 | 应不从头型上脱落 | 头盔未从头型上脱落 | 佩戴装置的动态伸长量≤35mm，静态伸长量≤25mm且不应出现系带撕断、连接件脱落及系带扣松脱的现象 | 动态伸长量：28.1mm 静态伸长量：9.9mm 未出现系带撕断、连接件脱落及系带扣松脱的现象 | 加速度峰值不大于300g （g=9.8m/s2） | 298.5g | 400.5g | 404.0g | GB24429-2009《运动头盔 自行车、滑板、轮滑运动头盔的安全要求和试验方法》
53 | 运动头盔 | 广东森海运动用品有限公司 | 淘宝 | 网络电商 | — | L | — | — | — | 不合格 | 左右水平视野不小于105°，上视野不小于25°，下视野不小于45° | 符合要求 | 应不从头型上脱落 | 头盔未从头型上脱落 | 佩戴装置的动态伸长量≤35mm，静态伸长量≤25mm且不应出现系带撕断、连接件脱落及系带扣松脱的现象 | 动态伸长量：34.9mm 静态伸长量：23.1mm 未出现系带撕断、连接件脱落及系带扣松脱的现象 | 加速度峰值不大于300g （g=9.8m/s2） | 144.4g | 473.0g | 158.6g | GB24429-2009《运动头盔 自行车、滑板、轮滑运动头盔的安全要求和试验方法》
54 | 运动头盔 | 上海乐炫体育用品有限公司 | — | 网络电商 | SAHOO | — | 合格品 | — | — | 合格 | 左右水平视野不小于105°，上视野不小于25°，下视野不小于45° | 符合要求 | 应不从头型上脱落 | 头盔未从头型上脱落 | 佩戴装置的动态伸长量≤35mm，静态伸长量≤25mm且不应出现系带撕断、连接件脱落及系带扣松脱的现象 | 动态伸长量：28.9mm 静态伸长量：17.7mm 未出现系带撕断、连接件脱落及系带扣松脱的现象 | 加速度峰值不大于300g （g=9.8m/s2） | 193.8g | 252.1g | 217.2g | GB24429-2009《运动头盔 自行车、滑板、轮滑运动头盔的安全要求和试验方法》
55 | 运动头盔 | — | 淘宝 | 网络电商 | — | — | — | — | — | 不合格 | 左右水平视野不小于105°，上视野不小于25°，下视野不小于45° | 符合要求 | 应不从头型上脱落 | 头盔未从头型上脱落 | 佩戴装置的动态伸长量≤35mm，静态伸长量≤25mm且不应出现系带撕断、连接件脱落及系带扣松脱的现象 | 动态伸长量：36.8mm 静态伸长量：21.7mm 未出现系带撕断、连接件脱落及系带扣松脱的现象 | 加速度峰值不大于300g （g=9.8m/s2） | 317.0g | 446.7g | 333.1g | GB24429-2009《运动头盔 自行车、滑板、轮滑运动头盔的安全要求和试验方法》
56 | 运动头盔 | — | 淘宝 | 网络电商 | coolchange | M | — | — | — | 不合格 | 左右水平视野不小于105°，上视野不小于25°，下视野不小于45° | 符合要求 | 应不从头型上脱落 | 头盔从头型上脱落 | 佩戴装置的动态伸长量≤35mm，静态伸长量≤25mm且不应出现系带撕断、连接件脱落及系带扣松脱的现象 | 动态伸长量：31.2mm 静态伸长量：19.5mm 未出现系带撕断、连接件脱落及系带扣松脱的现象 | 加速度峰值不大于300g （g=9.8m/s2） | 176.1g | 502.2g | 147.9g | GB24429-2009《运动头盔 自行车、滑板、轮滑运动头盔的安全要求和试验方法》
57 | 运动头盔 | — | 淘宝 | 网络电商 | 信社 | L | — | — | — | 不合格 | 左右水平视野不小于105°，上视野不小于25°，下视野不小于45° | 符合要求 | 应不从头型上脱落 | 头盔未从头型上脱落 | 佩戴装置的动态伸长量≤35mm，静态伸长量≤25mm且不应出现系带撕断、连接件脱落及系带扣松脱的现象 | 动态伸长量：38.7mm 静态伸长量：21.9mm 未出现系带撕断、连接件脱落及系带扣松脱的现象 | 加速度峰值不大于300g （g=9.8m/s2） | 189.5g | 384.4g | 196.8g | GB24429-2009《运动头盔 自行车、滑板、轮滑运动头盔的安全要求和试验方法》
58 | 运动头盔 | — | 淘宝 | 网络电商 | promend | TK-12H28 | — | — | — | 不合格 | 左右水平视野不小于105°，上视野不小于25°，下视野不小于45° | 符合要求 | 应不从头型上脱落 | 头盔未从头型上脱落 | 佩戴装置的动态伸长量≤35mm，静态伸长量≤25mm且不应出现系带撕断、连接件脱落及系带扣松脱的现象 | 动态伸长量：38.5mm 静态伸长量：30.6mm 未出现系带撕断、连接件脱落及系带扣松脱的现象 | 加速度峰值不大于300g （g=9.8m/s2） | 248.3g | 157.6g | 272.7g | GB24429-2009《运动头盔 自行车、滑板、轮滑运动头盔的安全要求和试验方法》
59 | 运动头盔 | 深圳市金盟自行车贸易有限公司 | 淘宝 | 网络电商 | GUB | — | — | — | — | 合格 | 左右水平视野不小于105°，上视野不小于25°，下视野不小于45° | 符合要求 | 应不从头型上脱落 | 头盔未从头型上脱落 | 佩戴装置的动态伸长量≤35mm，静态伸长量≤25mm且不应出现系带撕断、连接件脱落及系带扣松脱的现象 | 动态伸长量：33.1mm 静态伸长量：16.5mm 未出现系带撕断、连接件脱落及系带扣松脱的现象 | 加速度峰值不大于300g （g=9.8m/s2） | 178.8g | 238.4g | 180.9g | GB24429-2009《运动头盔 自行车、滑板、轮滑运动头盔的安全要求和试验方法》
60 | 运动头盔 | — | 淘宝 | 网络电商 | 金巴克 | — | — | — | — | 不合格 | 左右水平视野不小于105°，上视野不小于25°，下视野不小于45° | 符合要求 | 应不从头型上脱落 | 头盔未从头型上脱落 | 佩戴装置的动态伸长量≤35mm，静态伸长量≤25mm且不应出现系带撕断、连接件脱落及系带扣松脱的现象 | 动态伸长量：42.1mm 静态伸长量：28.6mm 未出现系带撕断、连接件脱落及系带扣松脱的现象 | 加速度峰值不大于300g （g=9.8m/s2） | 383.9g | 378.2g | 515.7g | GB24429-2009《运动头盔 自行车、滑板、轮滑运动头盔的安全要求和试验方法》
61 | 运动头盔 | — | 运动德普 高尔夫帆五永旺梦乐城苏州园区店 | 受检单位货架 | — | — | 合格品 | — | — | 不合格 | 左右水平视野不小于105°，上视野不小于25°，下视野不小于45° | 符合要求 | 应不从头型上脱落 | 头盔未从头型上脱落 | 佩戴装置的动态伸长量≤35mm，静态伸长量≤25mm且不应出现系带撕断、连接件脱落及系带扣松脱的现象 | 动态伸长量：50.6mm 静态伸长量：25.7mm 未出现系带撕断、连接件脱落及系带扣松脱的现象 | 加速度峰值不大于300g （g=9.8m/s2） | 208.8g | 230.0g | 208.0g | GB24429-2009《运动头盔 自行车、滑板、轮滑运动头盔的安全要求和试验方法》
62 | 运动头盔 | 爱蓬（中国）商贸有限公司 | 运动德普 高尔夫帆五永旺梦乐城苏州园区店 | 受检单位货架 | — | — | 合格品 | — | — | 不合格 | 左右水平视野不小于105°，上视野不小于25°，下视野不小于45° | 符合要求 | 应不从头型上脱落 | 头盔从头型上脱落 | 佩戴装置的动态伸长量≤35mm，静态伸长量≤25mm且不应出现系带撕断、连接件脱落及系带扣松脱的现象 | 动态伸长量：34.5mm 静态伸长量：19.9mm 未出现系带撕断、连接件脱落及系带扣松脱的现象 | 加速度峰值不大于300g （g=9.8m/s2） | 176.1g | 198.6g | 219.3g | GB24429-2009《运动头盔 自行车、滑板、轮滑运动头盔的安全要求和试验方法》
63 | 运动头盔 | 爱蓬（中国）商贸有限公司 | 运动德普 高尔夫帆五永旺梦乐城苏州园区店 | 受检单位货架 | — | — | 合格品 | — | — | 不合格 | 左右水平视野不小于105°，上视野不小于25°，下视野不小于45° | 符合要求 | 应不从头型上脱落 | 头盔未从头型上脱落 | 佩戴装置的动态伸长量≤35mm，静态伸长量≤25mm且不应出现系带撕断、连接件脱落及系带扣松脱的现象 | 动态伸长量：37.2mm 静态伸长量：20.6mm 未出现系带撕断、连接件脱落及系带扣松脱的现象 | 加速度峰值不大于300g （g=9.8m/s2） | 377.4g | 160.8g | 676.5g | GB24429-2009《运动头盔 自行车、滑板、轮滑运动头盔的安全要求和试验方法》
64 | 运动头盔 | 中山恒欣体育器材有限公司 | 苏州工业园区方洲梦幻铁马体育用品商店 | 受检单位货架 | — | — | 合格品 | — | — | 不合格 | 左右水平视野不小于105°，上视野不小于25°，下视野不小于45° | 符合要求 | 应不从头型上脱落 | 头盔从头型上脱落 | 佩戴装置的动态伸长量≤35mm，静态伸长量≤25mm且不应出现系带撕断、连接件脱落及系带扣松脱的现象 | 动态伸长量：44.3mm 静态伸长量：7.5mm 未出现系带撕断、连接件脱落及系带扣松脱的现象 | 加速度峰值不大于300g （g=9.8m/s2） | 216.1g | 209.9g | 232.5g | GB24429-2009《运动头盔 自行车、滑板、轮滑运动头盔的安全要求和试验方法》
65 | 运动头盔 | 中山恒欣体育器材有限公司 | 苏州工业园区方洲梦幻铁马体育用品商店 | 受检单位货架 | — | — | 合格品 | — | — | 不合格 | 左右水平视野不小于105°，上视野不小于25°，下视野不小于45° | 符合要求 | 应不从头型上脱落 | 头盔未从头型上脱落 | 佩戴装置的动态伸长量≤35mm，静态伸长量≤25mm且不应出现系带撕断、连接件脱落及系带扣松脱的现象 | 动态伸长量：37.5mm 静态伸长量：21.6mm 未出现系带撕断、连接件脱落及系带扣松脱的现象 | 加速度峰值不大于300g （g=9.8m/s2） | 186.3g | 309.2g | 244.8g | GB24429-2009《运动头盔 自行车、滑板、轮滑运动头盔的安全要求和试验方法》
66 | 运动头盔 | — | 苏州工业园区方洲梦幻铁马体育用品商店 | 受检单位货架 | — | — | — | — | — | 不合格 | 左右水平视野不小于105°，上视野不小于25°，下视野不小于45° | 符合要求 | 应不从头型上脱落 | 头盔从头型上脱落 | 佩戴装置的动态伸长量≤35mm，静态伸长量≤25mm且不应出现系带撕断、连接件脱落及系带扣松脱的现象 | 动态伸长量：107.0mm 静态伸长量：98.0mm 未出现系带撕断、连接件脱落及系带扣松脱的现象 | 加速度峰值不大于300g （g=9.8m/s2） | 603.2g | 415.8g | 314.6g | GB24429-2009《运动头盔 自行车、滑板、轮滑运动头盔的安全要求和试验方法》
67 | 运动头盔 | 肇庆博涵体育用品有限公司 | 海陵区天成源日用品商行 | 受检单位货架 | — | — | 合格品 | — | — | 不合格 | 左右水平视野不小于105°，上视野不小于25°，下视野不小于45° | 符合要求 | 应不从头型上脱落 | 头盔未从头型上脱落 | 佩戴装置的动态伸长量≤35mm，静态伸长量≤25mm且不应出现系带撕断、连接件脱落及系带扣松脱的现象 | 动态伸长量：34.8mm 静态伸长量：19.3mm 未出现系带撕断、连接件脱落及系带扣松脱的现象 | 加速度峰值不大于300g （g=9.8m/s2） | 317.0g | 309.0g | 282.4g | GB24429-2009《运动头盔 自行车、滑板、轮滑运动头盔的安全要求和试验方法》
68 | 运动头盔 | — | 海陵区天成源日用品商行 | 受检单位货架 | — | — | 合格品 | — | — | 不合格 | 左右水平视野不小于105°，上视野不小于25°，下视野不小于45° | 符合要求 | 应不从头型上脱落 | 头盔未从头型上脱落 | 佩戴装置的动态伸长量≤35mm，静态伸长量≤25mm且不应出现系带撕断、连接件脱落及系带扣松脱的现象 | 动态伸长量：29.1mm 静态伸长量：14.1mm 未出现系带撕断、连接件脱落及系带扣松脱的现象 | 加速度峰值不大于300g （g=9.8m/s2） | 434.9g | 163.5g | 147.6g | GB24429-2009《运动头盔 自行车、滑板、轮滑运动头盔的安全要求和试验方法》
69 | 运动头盔 | — | 海陵区天成源日用品商行 | 受检单位货架 | — | — | 合格品 | — | — | 不合格 | 左右水平视野不小于105°，上视野不小于25°，下视野不小于45° | 符合要求 | 应不从头型上脱落 | 头盔未从头型上脱落 | 佩戴装置的动态伸长量≤35mm，静态伸长量≤25mm且不应出现系带撕断、连接件脱落及系带扣松脱的现象 | 动态伸长量：37.7mm 静态伸长量：16.2mm 未出现系带撕断、连接件脱落及系带扣松脱的现象 | 加速度峰值不大于300g （g=9.8m/s2） | 313.0g | 140.7g | 127.2g | GB24429-2009《运动头盔 自行车、滑板、轮滑运动头盔的安全要求和试验方法》
70 | 运动头盔 | 珀力视运动用品厂 | 海陵区天成源日用品商行 | 受检单位货架 | — | — | 合格品 | — | — | 不合格 | 左右水平视野不小于105°，上视野不小于25°，下视野不小于45° | 符合要求 | 应不从头型上脱落 | 头盔未从头型上脱落 | 佩戴装置的动态伸长量≤35mm，静态伸长量≤25mm且不应出现系带撕断、连接件脱落及系带扣松脱的现象 | 动态伸长量：42.5mm 静态伸长量：15.2mm 未出现系带撕断、连接件脱落及系带扣松脱的现象 | 加速度峰值不大于300g （g=9.8m/s2） | 344.9g | 169.1g | 215.0g | GB24429-2009《运动头盔 自行车、滑板、轮滑运动头盔的安全要求和试验方法》
71 | 运动头盔 | 义乌市阿凯迅自行车有限公司 | 海陵区天成源日用品商行 | 受检单位货架 | — | — | 合格品 | — | — | 不合格 | 左右水平视野不小于105°，上视野不小于25°，下视野不小于45° | 符合要求 | 应不从头型上脱落 | 头盔未从头型上脱落 | 佩戴装置的动态伸长量≤35mm，静态伸长量≤25mm且不应出现系带撕断、连接件脱落及系带扣松脱的现象 | 动态伸长量：100.6mm 静态伸长量：97.0mm 未出现系带撕断、连接件脱落及系带扣松脱的现象 | 加速度峰值不大于300g （g=9.8m/s2） | 203.7g | 197.3g | 349.8g | GB24429-2009《运动头盔 自行车、滑板、轮滑运动头盔的安全要求和试验方法》
72 | 运动头盔 | — | 海陵区天成源日用品商行 | 受检单位货架 | — | — | 合格品 | — | — | 不合格 | 左右水平视野不小于105°，上视野不小于25°，下视野不小于45° | 符合要求 | 应不从头型上脱落 | 头盔未从头型上脱落 | 佩戴装置的动态伸长量≤35mm，静态伸长量≤25mm且不应出现系带撕断、连接件脱落及系带扣松脱的现象 | 动态伸长量：101.5mm 静态伸长量：97.8mm 连接件脱落及系带扣松脱，系带未撕断 | 加速度峰值不大于300g （g=9.8m/s2） | 205.1g | 218.0g | 202.7g | GB24429-2009《运动头盔 自行车、滑板、轮滑运动头盔的安全要求和试验方法》
73 | 运动头盔 | 义乌市阿凯迅自行车有限公司 | 海陵区天成源日用品商行 | 受检单位货架 | — | — | 合格品 | — | — | 不合格 | 左右水平视野不小于105°，上视野不小于25°，下视野不小于45° | 符合要求 | 应不从头型上脱落 | 头盔未从头型上脱落 | 佩戴装置的动态伸长量≤35mm，静态伸长量≤25mm且不应出现系带撕断、连接件脱落及系带扣松脱的现象 | 动态伸长量：103.9mm 静态伸长量：99.0mm 连接件滑脱及系带扣松脱，系带未撕断 | 加速度峰值不大于300g （g=9.8m/s2） | 179.9g | 179.9g | 184.7g | GB24429-2009《运动头盔 自行车、滑板、轮滑运动头盔的安全要求和试验方法》
74 | 运动头盔 | — | 海陵区天成源日用品商行 | 受检单位货架 | — | — | 合格品 | — | — | 不合格 | 左右水平视野不小于105°，上视野不小于25°，下视野不小于45° | 符合要求 | 应不从头型上脱落 | 头盔未从头型上脱落 | 佩戴装置的动态伸长量≤35mm，静态伸长量≤25mm且不应出现系带撕断、连接件脱落及系带扣松脱的现象 | 动态伸长量：39.1mm 静态伸长量：31.4mm 未出现系带撕断、连接件脱落及系带扣松脱的现象 | 加速度峰值不大于300g （g=9.8m/s2） | 188.4g | 190.3g | 173.7g | GB24429-2009《运动头盔 自行车、滑板、轮滑运动头盔的安全要求和试验方法》
75 | 运动头盔 | — | 扬州市广陵区丫爱家居用品商行 | 受检单位货架 | — | — | 合格品 | — | — | 合格 | 左右水平视野不小于105°，上视野不小于25°，下视野不小于45° | 符合要求 | 应不从头型上脱落 | 头盔未从头型上脱落 | 佩戴装置的动态伸长量≤35mm，静态伸长量≤25mm且不应出现系带撕断、连接件脱落及系带扣松脱的现象 | 动态伸长量：34.9mm 静态伸长量：21.5mm 未出现系带撕断、连接件脱落及系带扣松脱的现象 | 加速度峰值不大于300g （g=9.8m/s2） | 217.7g | 199.7g | 189.0g | GB24429-2009《运动头盔 自行车、滑板、轮滑运动头盔的安全要求和试验方法》
76 | 运动头盔 | — | 扬州市广陵区丫爱家居用品商行 | 受检单位货架 | — | — | 合格品 | — | — | 不合格 | 左右水平视野不小于105°，上视野不小于25°，下视野不小于45° | 符合要求 | 应不从头型上脱落 | 头盔未从头型上脱落 | 佩戴装置的动态伸长量≤35mm，静态伸长量≤25mm且不应出现系带撕断、连接件脱落及系带扣松脱的现象 | 动态伸长量：102.0mm 静态伸长量：99.0mm 连接件断裂脱落及系带扣松脱，系带未撕断 | 加速度峰值不大于300g （g=9.8m/s2） | 327.8g | 180.7g | 433.0g | GB24429-2009《运动头盔 自行车、滑板、轮滑运动头盔的安全要求和试验方法》
77 | 运动头盔 | 上海乐炫体育用品有限公司 | 扬州市广陵区丫爱家居用品商行 | 受检单位货架 | — | — | 合格品 | — | — | 不合格 | 左右水平视野不小于105°，上视野不小于25°，下视野不小于45° | 符合要求 | 应不从头型上脱落 | 头盔未从头型上脱落 | 佩戴装置的动态伸长量≤35mm，静态伸长量≤25mm且不应出现系带撕断、连接件脱落及系带扣松脱的现象 | 动态伸长量：38.4mm 静态伸长量：19.3mm 未出现系带撕断、连接件脱落及系带扣松脱的现象 | 加速度峰值不大于300g （g=9.8m/s2） | 158.6g | 155.4g | 261.5g | GB24429-2009《运动头盔 自行车、滑板、轮滑运动头盔的安全要求和试验方法》
78 | 运动头盔 | 捷安特（昆山）有限公司 | 扬州市广陵区丫爱家居用品商行 | 受检单位货架 | — | GX5 | — | — | — | 不合格 | 左右水平视野不小于105°，上视野不小于25°，下视野不小于45° | 符合要求 | 应不从头型上脱落 | 头盔未从头型上脱落 | 佩戴装置的动态伸长量≤35mm，静态伸长量≤25mm且不应出现系带撕断、连接件脱落及系带扣松脱的现象 | 动态伸长量：41.4mm 静态伸长量：29.7mm 未出现系带撕断、连接件脱落及系带扣松脱的现象 | 加速度峰值不大于300g （g=9.8m/s2） | 169.9g | 189.5g | 148.4g | GB24429-2009《运动头盔 自行车、滑板、轮滑运动头盔的安全要求和试验方法》
79 | 运动头盔 | 捷安特（昆山）有限公司 | 扬州市广陵区丫爱家居用品商行 | 受检单位货架 | — | GX5 | — | — | — | 不合格 | 左右水平视野不小于105°，上视野不小于25°，下视野不小于45° | 符合要求 | 应不从头型上脱落 | 头盔未从头型上脱落 | 佩戴装置的动态伸长量≤35mm，静态伸长量≤25mm且不应出现系带撕断、连接件脱落及系带扣松脱的现象 | 动态伸长量：31.1mm 静态伸长量：13.8mm 未出现系带撕断、连接件脱落及系带扣松脱的现象 | 加速度峰值不大于300g （g=9.8m/s2） | 331.0g | 202.1g | 178.5g | GB24429-2009《运动头盔 自行车、滑板、轮滑运动头盔的安全要求和试验方法》
80 | 运动头盔 | 捷安特（昆山）有限公司 | 扬州市广陵区丫爱家居用品商行 | 受检单位货架 | — | G506 | — | — | — | 不合格 | 左右水平视野不小于105°，上视野不小于25°，下视野不小于45° | 符合要求 | 应不从头型上脱落 | 头盔未从头型上脱落 | 佩戴装置的动态伸长量≤35mm，静态伸长量≤25mm且不应出现系带撕断、连接件脱落及系带扣松脱的现象 | 动态伸长量：28.7mm 静态伸长量：16.0mm 未出现系带撕断、连接件脱落及系带扣松脱的现象 | 加速度峰值不大于300g （g=9.8m/s2） | 193.8g | 398.1g | 346.0g | GB24429-2009《运动头盔 自行车、滑板、轮滑运动头盔的安全要求和试验方法》
81 | 运动头盔 | 肇庆博涵体育用品有限公司 | 南京金桥市场瓯天机电器材经营部 | 受检单位货架 | — | — | — | — | — | 不合格 | 左右水平视野不小于105°，上视野不小于25°，下视野不小于45° | 符合要求 | 应不从头型上脱落 | 头盔未从头型上脱落 | 佩戴装置的动态伸长量≤35mm，静态伸长量≤25mm且不应出现系带撕断、连接件脱落及系带扣松脱的现象 | 动态伸长量：44.4mm 静态伸长量：12.4mm 未出现系带撕断、连接件脱落及系带扣松脱的现象 | 加速度峰值不大于300g （g=9.8m/s2） | 237.0g | 201.9g | 191.9g | GB24429-2009《运动头盔 自行车、滑板、轮滑运动头盔的安全要求和试验方法》
82 | 运动头盔 | 肇庆博涵体育用品有限公司 | 南京金桥市场瓯天机电器材经营部 | 受检单位货架 | — | MV50 | — | — | — | 不合格 | 左右水平视野不小于105°，上视野不小于25°，下视野不小于45° | 符合要求 | 应不从头型上脱落 | 头盔未从头型上脱落 | 佩戴装置的动态伸长量≤35mm，静态伸长量≤25mm且不应出现系带撕断、连接件脱落及系带扣松脱的现象 | 动态伸长量：32.6mm 静态伸长量：22.1mm 未出现系带撕断、连接件脱落及系带扣松脱的现象 | 加速度峰值不大于300g （g=9.8m/s2） | 193.0g | 191.1g | 341.4g | GB24429-2009《运动头盔 自行车、滑板、轮滑运动头盔的安全要求和试验方法》
83 | 运动头盔 | 肇庆博涵体育用品有限公司 | 南京金桥市场瓯天机电器材经营部 | 受检单位货架 | — | L | — | — | — | 不合格 | 左右水平视野不小于105°，上视野不小于25°，下视野不小于45° | 符合要求 | 应不从头型上脱落 | 头盔未从头型上脱落 | 佩戴装置的动态伸长量≤35mm，静态伸长量≤25mm且不应出现系带撕断、连接件脱落及系带扣松脱的现象 | 动态伸长量：28.6mm 静态伸长量：19.2mm 未出现系带撕断、连接件脱落及系带扣松脱的现象 | 加速度峰值不大于300g （g=9.8m/s2） | 160.5g | 430.3g | 169.9g | GB24429-2009《运动头盔 自行车、滑板、轮滑运动头盔的安全要求和试验方法》
84 | 运动头盔 | 肇庆博涵体育用品有限公司 | 南京金桥市场瓯天机电器材经营部 | 受检单位货架 | — | L | — | — | — | 合格 | 左右水平视野不小于105°，上视野不小于25°，下视野不小于45° | 符合要求 | 应不从头型上脱落 | 头盔未从头型上脱落 | 佩戴装置的动态伸长量≤35mm，静态伸长量≤25mm且不应出现系带撕断、连接件脱落及系带扣松脱的现象 | 动态伸长量：32.5mm 静态伸长量：19.4mm 未出现系带撕断、连接件脱落及系带扣松脱的现象 | 加速度峰值不大于300g （g=9.8m/s2） | 293.9g | 281.6g | 202.9g | GB24429-2009《运动头盔 自行车、滑板、轮滑运动头盔的安全要求和试验方法》
85 | 运动头盔 | 肇庆博涵体育用品有限公司 | 南京金桥市场瓯天机电器材经营部 | 受检单位货架 | — | L | — | — | — | 合格 | 左右水平视野不小于105°，上视野不小于25°，下视野不小于45° | 符合要求 | 应不从头型上脱落 | 头盔未从头型上脱落 | 佩戴装置的动态伸长量≤35mm，静态伸长量≤25mm且不应出现系带撕断、连接件脱落及系带扣松脱的现象 | 动态伸长量：34.6mm 静态伸长量：24.7mm 未出现系带撕断、连接件脱落及系带扣松脱的现象 | 加速度峰值不大于300g （g=9.8m/s2） | 280.2g | 196.0g | 185.5g | GB24429-2009《运动头盔 自行车、滑板、轮滑运动头盔的安全要求和试验方法》
86 | 运动头盔 | — | 南京金桥市场瓯天机电器材经营部 | 受检单位货架 | — | — | — | — | — | 不合格 | 左右水平视野不小于105°，上视野不小于25°，下视野不小于45° | 符合要求 | 应不从头型上脱落 | 头盔未从头型上脱落 | 佩戴装置的动态伸长量≤35mm，静态伸长量≤25mm且不应出现系带撕断、连接件脱落及系带扣松脱的现象 | 动态伸长量：38.1mm 静态伸长量：21.3mm 未出现系带撕断、连接件脱落及系带扣松脱的现象 | 加速度峰值不大于300g （g=9.8m/s2） | 281.3g | 136.6g | 135.6g | GB24429-2009《运动头盔 自行车、滑板、轮滑运动头盔的安全要求和试验方法》
87 | 运动头盔 | — | 南京金桥市场瓯天机电器材经营部 | 受检单位货架 | — | LW815 | — | — | — | 不合格 | 左右水平视野不小于105°，上视野不小于25°，下视野不小于45° | 符合要求 | 应不从头型上脱落 | 头盔从头型上脱落 | 佩戴装置的动态伸长量≤35mm，静态伸长量≤25mm且不应出现系带撕断、连接件脱落及系带扣松脱的现象 | 动态伸长量：21.8mm 静态伸长量：20.4mm 未出现系带撕断、连接件脱落及系带扣松脱的现象 | 加速度峰值不大于300g （g=9.8m/s2） | 249.6g | 368.0g | 385.2g | GB24429-2009《运动头盔 自行车、滑板、轮滑运动头盔的安全要求和试验方法》
88 | 运动头盔 | 深圳户外吧户外用品有限公司 | 南京金桥市场瓯天机电器材经营部 | 受检单位货架 | — | — | — | — | — | 不合格 | 左右水平视野不小于105°，上视野不小于25°，下视野不小于45° | 符合要求 | 应不从头型上脱落 | 头盔未从头型上脱落 | 佩戴装置的动态伸长量≤35mm，静态伸长量≤25mm且不应出现系带撕断、连接件脱落及系带扣松脱的现象 | 动态伸长量：17.9mm 静态伸长量：16.2mm 未出现系带撕断、连接件脱落及系带扣松脱的现象 | 加速度峰值不大于300g （g=9.8m/s2） | 184.1g | 524.3g | 312.2g | GB24429-2009《运动头盔 自行车、滑板、轮滑运动头盔的安全要求和试验方法》
89 | 运动头盔 | — | 无锡咪斯睇商贸有限公司 | 受检单位货架 | — | CBH500 | — | — | — | 不合格 | 左右水平视野不小于105°，上视野不小于25°，下视野不小于45° | 符合要求 | 应不从头型上脱落 | 头盔未从头型上脱落 | 佩戴装置的动态伸长量≤35mm，静态伸长量≤25mm且不应出现系带撕断、连接件脱落及系带扣松脱的现象 | 动态伸长量：47.7mm 静态伸长量：19.0mm 未出现系带撕断、连接件脱落及系带扣松脱的现象 | 加速度峰值不大于300g （g=9.8m/s2） | 263.1g | 308.2g | 260.4g | GB24429-2009《运动头盔 自行车、滑板、轮滑运动头盔的安全要求和试验方法》
90 | 运动头盔 | — | 无锡咪斯睇商贸有限公司 | 受检单位货架 | — | WT-051 | — | — | — | 不合格 | 左右水平视野不小于105°，上视野不小于25°，下视野不小于45° | 符合要求 | 应不从头型上脱落 | 头盔未从头型上脱落 | 佩戴装置的动态伸长量≤35mm，静态伸长量≤25mm且不应出现系带撕断、连接件脱落及系带扣松脱的现象 | 动态伸长量：100.0mm 静态伸长量：97.3mm 系带与帽壳连接处断裂、撕断，系带扣松脱，连接件未脱落 | 加速度峰值不大于300g （g=9.8m/s2） | 179.3g | 179.6g | 171.8g | GB24429-2009《运动头盔 自行车、滑板、轮滑运动头盔的安全要求和试验方法》
91 | 运动头盔 | — | 无锡咪斯睇商贸有限公司 | 受检单位货架 | — | WT888 | — | — | — | 合格 | 左右水平视野不小于105°，上视野不小于25°，下视野不小于45° | 符合要求 | 应不从头型上脱落 | 头盔未从头型上脱落 | 佩戴装置的动态伸长量≤35mm，静态伸长量≤25mm且不应出现系带撕断、连接件脱落及系带扣松脱的现象 | 动态伸长量：29.4mm 静态伸长量：22.7mm 未出现系带撕断、连接件脱落及系带扣松脱的现象 | 加速度峰值不大于300g （g=9.8m/s2） | 186.0g | 178.5g | 182.8g | GB24429-2009《运动头盔 自行车、滑板、轮滑运动头盔的安全要求和试验方法》
92 | 运动头盔 | — | 无锡咪斯睇商贸有限公司 | 受检单位货架 | — | TK-12H28 | — | — | — | 不合格 | 左右水平视野不小于105°，上视野不小于25°，下视野不小于45° | 符合要求 | 应不从头型上脱落 | 头盔未从头型上脱落 | 佩戴装置的动态伸长量≤35mm，静态伸长量≤25mm且不应出现系带撕断、连接件脱落及系带扣松脱的现象 | 动态伸长量：28.4mm 静态伸长量：12.5mm 未出现系带撕断、连接件脱落及系带扣松脱的现象 | 加速度峰值不大于300g （g=9.8m/s2） | 238.4g | 541.7g | 525.1g | GB24429-2009《运动头盔 自行车、滑板、轮滑运动头盔的安全要求和试验方法》
93 | 运动头盔 | — | 无锡咪斯睇商贸有限公司 | 受检单位货架 | — | CBH500 | — | — | — | 合格 | 左右水平视野不小于105°，上视野不小于25°，下视野不小于45° | 符合要求 | 应不从头型上脱落 | 头盔未从头型上脱落 | 佩戴装置的动态伸长量≤35mm，静态伸长量≤25mm且不应出现系带撕断、连接件脱落及系带扣松脱的现象 | 动态伸长量：30.0mm 静态伸长量：11.5mm 未出现系带撕断、连接件脱落及系带扣松脱的现象 | 加速度峰值不大于300g （g=9.8m/s2） | 158.1g | 158.9g | 146.3g | GB24429-2009《运动头盔 自行车、滑板、轮滑运动头盔的安全要求和试验方法》
94 | 运动头盔 | 深圳户外吧户外用品有限公司 | 无锡咪斯睇商贸有限公司 | 受检单位货架 | — | — | — | — | — | 不合格 | 左右水平视野不小于105°，上视野不小于25°，下视野不小于45° | 符合要求 | 应不从头型上脱落 | 头盔未从头型上脱落 | 佩戴装置的动态伸长量≤35mm，静态伸长量≤25mm且不应出现系带撕断、连接件脱落及系带扣松脱的现象 | 动态伸长量：37.3mm 静态伸长量：19.1mm 未出现系带撕断、连接件脱落及系带扣松脱的现象 | 加速度峰值不大于300g （g=9.8m/s2） | 315.7g | 199.7g | 229.2g | GB24429-2009《运动头盔 自行车、滑板、轮滑运动头盔的安全要求和试验方法》
95 | 运动头盔 | 上海莘威运动品有限公司 | 无锡咪斯睇商贸有限公司 | 受检单位货架 | — | L | — | — | — | 不合格 | 左右水平视野不小于105°，上视野不小于25°，下视野不小于45° | 符合要求 | 应不从头型上脱落 | 头盔未从头型上脱落 | 佩戴装置的动态伸长量≤35mm，静态伸长量≤25mm且不应出现系带撕断、连接件脱落及系带扣松脱的现象 | 动态伸长量：43.3mm 静态伸长量：15.2mm 未出现系带撕断、连接件脱落及系带扣松脱的现象 | 加速度峰值不大于300g （g=9.8m/s2） | 220.9g | 227.9g | 455.0g | GB24429-2009《运动头盔 自行车、滑板、轮滑运动头盔的安全要求和试验方法》
96 | 运动头盔 | — | 无锡咪斯睇商贸有限公司 | 受检单位货架 | — | — | — | — | — | 不合格 | 左右水平视野不小于105°，上视野不小于25°，下视野不小于45° | 符合要求 | 应不从头型上脱落 | 头盔未从头型上脱落 | 佩戴装置的动态伸长量≤35mm，静态伸长量≤25mm且不应出现系带撕断、连接件脱落及系带扣松脱的现象 | 动态伸长量：37.7mm 静态伸长量：26.2mm 未出现系带撕断、连接件脱落及系带扣松脱的现象 | 加速度峰值不大于300g （g=9.8m/s2） | 718.3g | 440.5g | 279.4g | GB24429-2009《运动头盔 自行车、滑板、轮滑运动头盔的安全要求和试验方法》
97 | 运动头盔 | 上海莘威运动品有限公司 | 无锡咪斯睇商贸有限公司 | 受检单位货架 | — | L | — | — | — | 合格 | 左右水平视野不小于105°，上视野不小于25°，下视野不小于45° | 符合要求 | 应不从头型上脱落 | 头盔未从头型上脱落 | 佩戴装置的动态伸长量≤35mm，静态伸长量≤25mm且不应出现系带撕断、连接件脱落及系带扣松脱的现象 | 动态伸长量：27.9mm 静态伸长量：13.1mm 未出现系带撕断、连接件脱落及系带扣松脱的现象 | 加速度峰值不大于300g （g=9.8m/s2） | 211.8g | 204.8g | 207.0g | GB24429-2009《运动头盔 自行车、滑板、轮滑运动头盔的安全要求和试验方法》
98 | 运动头盔 | 贝斯卡运动 | 徐州市鼓楼区硕翔百货商行 | 受检单位货架 | — | BC-007 | — | — | — | 不合格 | 左右水平视野不小于105°，上视野不小于25°，下视野不小于45° | 符合要求 | 应不从头型上脱落 | 头盔未从头型上脱落 | 佩戴装置的动态伸长量≤35mm，静态伸长量≤25mm且不应出现系带撕断、连接件脱落及系带扣松脱的现象 | 动态伸长量：29.8mm 静态伸长量：17.6mm 未出现系带撕断、连接件脱落及系带扣松脱的现象 | 加速度峰值不大于300g （g=9.8m/s2） | 209.4g | 190.9g | 367.5g | GB24429-2009《运动头盔 自行车、滑板、轮滑运动头盔的安全要求和试验方法》
99 | 运动头盔 | 义乌市阿凯迅自行车有限公司 | 徐州市鼓楼区硕翔百货商行 | 受检单位货架 | — | L | — | — | — | 合格 | 左右水平视野不小于105°，上视野不小于25°，下视野不小于45° | 符合要求 | 应不从头型上脱落 | 头盔未从头型上脱落 | 佩戴装置的动态伸长量≤35mm，静态伸长量≤25mm且不应出现系带撕断、连接件脱落及系带扣松脱的现象 | 动态伸长量：24.7mm 静态伸长量：9.0mm 未出现系带撕断、连接件脱落及系带扣松脱的现象 | 加速度峰值不大于300g （g=9.8m/s2） | 176.1g | 160.0g | 256.9g | GB24429-2009《运动头盔 自行车、滑板、轮滑运动头盔的安全要求和试验方法》
100 | 运动头盔 | 义乌市阿凯迅自行车有限公司 | 徐州市鼓楼区硕翔百货商行 | 受检单位货架 | — | L | — | — | — | 合格 | 左右水平视野不小于105°，上视野不小于25°，下视野不小于45° | 符合要求 | 应不从头型上脱落 | 头盔未从头型上脱落 | 佩戴装置的动态伸长量≤35mm，静态伸长量≤25mm且不应出现系带撕断、连接件脱落及系带扣松脱的现象 | 动态伸长量：24.5mm 静态伸长量：10.0mm 未出现系带撕断、连接件脱落及系带扣松脱的现象 | 加速度峰值不大于300g （g=9.8m/s2） | 201.1g | 194.1g | 194.1g | GB24429-2009《运动头盔 自行车、滑板、轮滑运动头盔的安全要求和试验方法》
101 | 运动头盔 | — | 徐州市鼓楼区硕翔百货商行 | 受检单位货架 | — | — | — | — | — | 不合格 | 左右水平视野不小于105°，上视野不小于25°，下视野不小于45° | 符合要求 | 应不从头型上脱落 | 头盔未从头型上脱落 | 佩戴装置的动态伸长量≤35mm，静态伸长量≤25mm且不应出现系带撕断、连接件脱落及系带扣松脱的现象 | 动态伸长量：24.6mm 静态伸长量：10.1mm 未出现系带撕断、连接件脱落及系带扣松脱的现象 | 加速度峰值不大于300g （g=9.8m/s2） | 431.1g | 202.7g | 410.2g | GB24429-2009《运动头盔 自行车、滑板、轮滑运动头盔的安全要求和试验方法》
102 | 运动头盔 | 上海乐炫体育用品有限公司 | 徐州市鼓楼区硕翔百货商行 | 受检单位货架 | SAHOO | L | 合格品 | — | — | 不合格 | 左右水平视野不小于105°，上视野不小于25°，下视野不小于45° | 符合要求 | 应不从头型上脱落 | 头盔未从头型上脱落 | 佩戴装置的动态伸长量≤35mm，静态伸长量≤25mm且不应出现系带撕断、连接件脱落及系带扣松脱的现象 | 动态伸长量：38.2mm 静态伸长量：14.3mm 未出现系带撕断、连接件脱落及系带扣松脱的现象 | 加速度峰值不大于300g （g=9.8m/s2） | 167.5g | 320.0g | 158.9g | GB24429-2009《运动头盔 自行车、滑板、轮滑运动头盔的安全要求和试验方法》
103 | 运动头盔 | 深圳户外吧户外用品有限公司 | 徐州市鼓楼区硕翔百货商行 | 受检单位货架 | FJQXZ | L | 合格品 | — | — | 不合格 | 左右水平视野不小于105°，上视野不小于25°，下视野不小于45° | 符合要求 | 应不从头型上脱落 | 头盔未从头型上脱落 | 佩戴装置的动态伸长量≤35mm，静态伸长量≤25mm且不应出现系带撕断、连接件脱落及系带扣松脱的现象 | 动态伸长量：42.9mm 静态伸长量：29.7mm 未出现系带撕断、连接件脱落及系带扣松脱的现象 | 加速度峰值不大于300g （g=9.8m/s2） | 183.3g | 196.0g | 173.4g | GB24429-2009《运动头盔 自行车、滑板、轮滑运动头盔的安全要求和试验方法》
104 | 运动头盔 | — | 徐州市鼓楼区硕翔百货商行 | 受检单位货架 | — | L | — | — | — | 合格 | 左右水平视野不小于105°，上视野不小于25°，下视野不小于45° | 符合要求 | 应不从头型上脱落 | 头盔未从头型上脱落 | 佩戴装置的动态伸长量≤35mm，静态伸长量≤25mm且不应出现系带撕断、连接件脱落及系带扣松脱的现象 | 动态伸长量：25.9mm 静态伸长量：6.0mm 未出现系带撕断、连接件脱落及系带扣松脱的现象 | 加速度峰值不大于300g （g=9.8m/s2） | 231.1g | 158.6g | 269.0g | GB24429-2009《运动头盔 自行车、滑板、轮滑运动头盔的安全要求和试验方法》
105 | 运动头盔 | — | 徐州市鼓楼区硕翔百货商行 | 受检单位货架 | 金巴克 | L | — | — | — | 不合格 | 左右水平视野不小于105°，上视野不小于25°，下视野不小于45° | 符合要求 | 应不从头型上脱落 | 头盔未从头型上脱落 | 佩戴装置的动态伸长量≤35mm，静态伸长量≤25mm且不应出现系带撕断、连接件脱落及系带扣松脱的现象 | 动态伸长量：38.5mm 静态伸长量：21.8mm 未出现系带撕断、连接件脱落及系带扣松脱的现象 | 加速度峰值不大于300g （g=9.8m/s2） | 157.0g | 182.5g | 317.3g | GB24429-2009《运动头盔 自行车、滑板、轮滑运动头盔的安全要求和试验方法》
106 | 运动头盔 | 梅州市勇瑞和自行车贸易有限公司 | 徐州市鼓楼区硕翔百货商行 | 受检单位货架 | 勇瑞和 | L | — | — | — | 不合格 | 左右水平视野不小于105°，上视野不小于25°，下视野不小于45° | 符合要求 | 应不从头型上脱落 | 头盔未从头型上脱落 | 佩戴装置的动态伸长量≤35mm，静态伸长量≤25mm且不应出现系带撕断、连接件脱落及系带扣松脱的现象 | 动态伸长量：21.7mm 静态伸长量：4.8mm 未出现系带撕断、连接件脱落及系带扣松脱的现象 | 加速度峰值不大于300g （g=9.8m/s2） | 215.6g | 219.3g | 427.1g | GB24429-2009《运动头盔 自行车、滑板、轮滑运动头盔的安全要求和试验方法》
107 | 运动头盔 | 肇庆博涵体育用品有限公司 | 徐州市鼓楼区硕翔百货商行 | 受检单位货架 | MOON | M | — | — | — | 合格 | 左右水平视野不小于105°，上视野不小于25°，下视野不小于45° | 符合要求 | 应不从头型上脱落 | 头盔未从头型上脱落 | 佩戴装置的动态伸长量≤35mm，静态伸长量≤25mm且不应出现系带撕断、连接件脱落及系带扣松脱的现象 | 动态伸长量：26.7mm 静态伸长量：17.0mm 未出现系带撕断、连接件脱落及系带扣松脱的现象 | 加速度峰值不大于300g （g=9.8m/s2） | 232.5g | 249.1g | 225.2g | GB24429-2009《运动头盔 自行车、滑板、轮滑运动头盔的安全要求和试验方法》
108 | 运动头盔 | 肇庆博涵体育用品有限公司 | 徐州市鼓楼区硕翔百货商行 | 受检单位货架 | SMS | L | — | — | — | 合格 | 左右水平视野不小于105°，上视野不小于25°，下视野不小于45° | 符合要求 | 应不从头型上脱落 | 头盔未从头型上脱落 | 佩戴装置的动态伸长量≤35mm，静态伸长量≤25mm且不应出现系带撕断、连接件脱落及系带扣松脱的现象 | 动态伸长量：34.9mm 静态伸长量：24.8mm 未出现系带撕断、连接件脱落及系带扣松脱的现象 | 加速度峰值不大于300g （g=9.8m/s2） | 163.2g | 153.8g | 146.8g | GB24429-2009《运动头盔 自行车、滑板、轮滑运动头盔的安全要求和试验方法》
109 | 运动头盔 | — | 徐州市鼓楼区硕翔百货商行 | 受检单位货架 | — | M | — | — | — | 不合格 | 左右水平视野不小于105°，上视野不小于25°，下视野不小于45° | 符合要求 | 应不从头型上脱落 | 头盔未从头型上脱落 | 佩戴装置的动态伸长量≤35mm，静态伸长量≤25mm且不应出现系带撕断、连接件脱落及系带扣松脱的现象 | 动态伸长量：82.0mm 静态伸长量：78.1mm 未出现系带撕断、连接件脱落及系带扣松脱的现象 | 加速度峰值不大于300g （g=9.8m/s2） | 341.2g | 172.9g | 220.7g | GB24429-2009《运动头盔 自行车、滑板、轮滑运动头盔的安全要求和试验方法》
110 | 运动头盔 | — | 徐州市鼓楼区硕翔百货商行 | 受检单位货架 | — | — | — | — | — | 不合格 | 左右水平视野不小于105°，上视野不小于25°，下视野不小于45° | 符合要求 | 应不从头型上脱落 | 头盔未从头型上脱落 | 佩戴装置的动态伸长量≤35mm，静态伸长量≤25mm且不应出现系带撕断、连接件脱落及系带扣松脱的现象 | 动态伸长量：41.3mm 静态伸长量：26.2mm 未出现系带撕断、连接件脱落及系带扣松脱的现象 | 加速度峰值不大于300g （g=9.8m/s2） | 330.4g | 359.7g | 280.5g | GB24429-2009《运动头盔 自行车、滑板、轮滑运动头盔的安全要求和试验方法》
111 | 运动头盔 | — | 常州市武进区奔牛商厦有限公司 | 受检单位货架 | — | — | — | — | — | 不合格 | 左右水平视野不小于105°，上视野不小于25°，下视野不小于45° | 符合要求 | 应不从头型上脱落 | 头盔从头型上脱落 | 佩戴装置的动态伸长量≤35mm，静态伸长量≤25mm且不应出现系带撕断、连接件脱落及系带扣松脱的现象 | 动态伸长量：29.3mm 静态伸长量：14.6mm 未出现系带撕断、连接件脱落及系带扣松脱的现象 | 加速度峰值不大于300g （g=9.8m/s2） | 161.3g | 822.5g | 309.2g | GB24429-2009《运动头盔 自行车、滑板、轮滑运动头盔的安全要求和试验方法》
112 | 运动头盔 | — | 常州市武进区奔牛商厦有限公司 | 受检单位货架 | — | L | — | — | — | 不合格 | 左右水平视野不小于105°，上视野不小于25°，下视野不小于45° | 符合要求 | 应不从头型上脱落 | 头盔未从头型上脱落 | 佩戴装置的动态伸长量≤35mm，静态伸长量≤25mm且不应出现系带撕断、连接件脱落及系带扣松脱的现象 | 动态伸长量：39.0mm 静态伸长量：22.5mm 未出现系带撕断、连接件脱落及系带扣松脱的现象 | 加速度峰值不大于300g （g=9.8m/s2） | 416.6g | 324.8g | 248.0g | GB24429-2009《运动头盔 自行车、滑板、轮滑运动头盔的安全要求和试验方法》
113 | 运动头盔 | — | 常州市武进区奔牛商厦有限公司 | 受检单位货架 | — | L | — | — | — | 不合格 | 左右水平视野不小于105°，上视野不小于25°，下视野不小于45° | 符合要求 | 应不从头型上脱落 | 头盔未从头型上脱落 | 佩戴装置的动态伸长量≤35mm，静态伸长量≤25mm且不应出现系带撕断、连接件脱落及系带扣松脱的现象 | 动态伸长量：39.9mm 静态伸长量：24.4mm 未出现系带撕断、连接件脱落及系带扣松脱的现象 | 加速度峰值不大于300g （g=9.8m/s2） | 335.3g | 566.4g | 270.6g | GB24429-2009《运动头盔 自行车、滑板、轮滑运动头盔的安全要求和试验方法》
114 | 运动头盔 | — | 常州市武进区奔牛商厦有限公司 | 受检单位货架 | — | L | — | — | — | 不合格 | 左右水平视野不小于105°，上视野不小于25°，下视野不小于45° | 符合要求 | 应不从头型上脱落 | 头盔从头型上脱落 | 佩戴装置的动态伸长量≤35mm，静态伸长量≤25mm且不应出现系带撕断、连接件脱落及系带扣松脱的现象 | 动态伸长量：97.8mm 静态伸长量：97.0mm 连接件断裂脱落及系带扣松脱，系带未断裂 | 加速度峰值不大于300g （g=9.8m/s2） | 272.2g | 344.4g | 325.1g | GB24429-2009《运动头盔 自行车、滑板、轮滑运动头盔的安全要求和试验方法》
115 | 运动头盔 | — | 徐州市鼓楼区硕翔百货商行 | 受检单位货架 | — | — | — | — | — | 不合格 | 左右水平视野不小于105°，上视野不小于25°，下视野不小于45° | 符合要求 | 应不从头型上脱落 | 头盔未从头型上脱落 | 佩戴装置的动态伸长量≤35mm，静态伸长量≤25mm且不应出现系带撕断、连接件脱落及系带扣松脱的现象 | 动态伸长量：41.5mm 静态伸长量：26.1mm 未出现系带撕断、连接件脱落及系带扣松脱的现象 | 加速度峰值不大于300g （g=9.8m/s2） | 332.6g | 377.7g | 390.8g | GB24429-2009《运动头盔 自行车、滑板、轮滑运动头盔的安全要求和试验方法》
116 | 运动头盔 | — | 徐州市鼓楼区硕翔百货商行 | 受检单位货架 | — | L | — | — | — | 不合格 | 左右水平视野不小于105°，上视野不小于25°，下视野不小于45° | 符合要求 | 应不从头型上脱落 | 头盔未从头型上脱落 | 佩戴装置的动态伸长量≤35mm，静态伸长量≤25mm且不应出现系带撕断、连接件脱落及系带扣松脱的现象 | 动态伸长量：34.7mm 静态伸长量：20.4mm 未出现系带撕断、连接件脱落及系带扣松脱的现象 | 加速度峰值不大于300g （g=9.8m/s2） | 229.8g | 201.3g | 371.0g | GB24429-2009《运动头盔 自行车、滑板、轮滑运动头盔的安全要求和试验方法》
117 | 运动头盔 | — | 徐州市鼓楼区硕翔百货商行 | 受检单位货架 | — | L | — | — | — | 合格 | 左右水平视野不小于105°，上视野不小于25°，下视野不小于45° | 符合要求 | 应不从头型上脱落 | 头盔未从头型上脱落 | 佩戴装置的动态伸长量≤35mm，静态伸长量≤25mm且不应出现系带撕断、连接件脱落及系带扣松脱的现象 | 动态伸长量：28.1mm 静态伸长量：16.1mm 未出现系带撕断、连接件脱落及系带扣松脱的现象 | 加速度峰值不大于300g （g=9.8m/s2） | 181.5g | 191.9g | 226.6g | GB24429-2009《运动头盔 自行车、滑板、轮滑运动头盔的安全要求和试验方法》
118 | 运动头盔 | — | 徐州市鼓楼区硕翔百货商行 | 受检单位货架 | — | — | — | — | — | 不合格 | 左右水平视野不小于105°，上视野不小于25°，下视野不小于45° | 符合要求 | 应不从头型上脱落 | 头盔未从头型上脱落 | 佩戴装置的动态伸长量≤35mm，静态伸长量≤25mm且不应出现系带撕断、连接件脱落及系带扣松脱的现象 | 动态伸长量：40.7mm 静态伸长量：25.1mm 未出现系带撕断、连接件脱落及系带扣松脱的现象 | 加速度峰值不大于300g （g=9.8m/s2） | 191.7g | 154.1g | 143.9g | GB24429-2009《运动头盔 自行车、滑板、轮滑运动头盔的安全要求和试验方法》
119 | 运动头盔 | 深圳市金盟自行车贸易有限公司 | 常州市武进区奔牛商厦有限公司 | 受检单位货架 | GUB | — | — | — | — | 合格 | 左右水平视野不小于105°，上视野不小于25°，下视野不小于45° | 符合要求 | 应不从头型上脱落 | 头盔未从头型上脱落 | 佩戴装置的动态伸长量≤35mm，静态伸长量≤25mm且不应出现系带撕断、连接件脱落及系带扣松脱的现象 | 动态伸长量：31.9mm 静态伸长量：17.4mm 未出现系带撕断、连接件脱落及系带扣松脱的现象 | 加速度峰值不大于300g （g=9.8m/s2） | 206.2g | 218.0g | 196.6g | GB24429-2009《运动头盔 自行车、滑板、轮滑运动头盔的安全要求和试验方法》
120 | 运动头盔 | — | 常州市武进区奔牛商厦有限公司 | 受检单位货架 | — | — | — | — | — | 不合格 | 左右水平视野不小于105°，上视野不小于25°，下视野不小于45° | 符合要求 | 应不从头型上脱落 | 头盔未从头型上脱落 | 佩戴装置的动态伸长量≤35mm，静态伸长量≤25mm且不应出现系带撕断、连接件脱落及系带扣松脱的现象 | 动态伸长量：31.4mm 静态伸长量：16.1mm 未出现系带撕断、连接件脱落及系带扣松脱的现象 | 加速度峰值不大于300g （g=9.8m/s2） | 273.3g | 414.7g | 403.2g | GB24429-2009《运动头盔 自行车、滑板、轮滑运动头盔的安全要求和试验方法》