## Sheet1
2016年雪地靴监督抽查结果汇总表
序号 | 产品名称 | 商标 | 规格型号 | 产品等级 | 批号/货号 | 标称生产单位 | 经销单位/平台 | 样品来源 | 检验结果 | 感官质量 |  | 帮底剥离强度(N/cm) |  | 成鞋耐折性能（不割口，连续屈挠4万次） |  | 外底耐磨性能（磨痕长度）（mm） |  | 帮面材料低温耐折 |  | 摩擦色牢度（级） |  | 摩擦色牢度（湿摩擦50次）（级） |  |  |  | 防寒性能(30min温度变化值)（℃） |  | 防滑性能（湿态静摩擦系数） |  | 微孔底压缩变形（%） |  | 甲醛含量（mg/kg） | [5 empty] | 可分解芳香胺染料（mg/kg）
[20 empty] | 帮面内侧（衬里） |  | 衬里 |  | 内垫 | [7 empty] | 帮面 |  | 衬里 |  | 内垫 |  | 帮面 |  | 衬里 |  | 内垫
[10 empty] | 标准值 | 实测值 | 标准值 | 实测值 | 标准值 | 实测值 | 标准值 | 实测值 | 标准值 | 实测值 | 标准值 | 实测值 | 标准值 | 实测值 | 标准值 | 实测值 | 标准值 | 实测值 | 标准值 | 实测值 | 标准值 | 实测值 | 标准值 | 实测值 | 标准值 | 实测值 | 标准值 | 实测值 | 标准值 | 实测值 | 标准值 | 实测值 | 标准值 | 实测值
1 | 雪地靴 | RXD | 225mm、225mm、240mm、240mm | — | — | 镇江步升鞋业有限公司 | — | 生产企业 | 合格 | 应符合QB/T 4556-2013标准5.2条要求 | 符合 | ≥45 | 左：79 右：75 | 折后不应出现帮面裂面；底墙、帮底、鞋底开胶≤10.0mm；鞋底裂纹不应超过3处，且裂纹长度≤5.0mm；鞋底不应出现涂色脱落 | 均无 | ≤15.0 | 左：10.9 右：11.0 | 屈挠3万次，试样不应出现目测能观察到的鞋面材料破裂及裂纹（包括裂浆或裂面） | 未见破裂及裂纹 | ---- | ---- | 沾色≥2-3 | 4 | 沾色≥2-3 | 4 | ≤10 | 左：9 右：9 | ≥0.30 | 0.37 | ---- | ---- | ≤300 | 6 | ≤75 | 未检出 | ≤75 | 未检出 | ≤30 | 未检出 | ≤20 | 未检出 | ≤20 | 未检出
2 | 雪地靴 | KOOLABURRA | 230mm、240mm、245mm、235mm | — | — | 镇江市丹徒区鸿泰鞋业有限公司 | — | 生产企业 | 合格 | 应符合QB/T 4556-2013标准5.2条要求 | 符合 | ≥45 | 左：69 右：75 |  | 均无 | ≤15.0 | 左：10.0 右：9.9 |  | 未见破裂及裂纹 | ---- | ---- | 沾色≥2-3 | 4-5 | 沾色≥2-3 | 4-5 | ≤10 | 左：9 右：9 | ≥0.30 | 0.31 | ---- | ---- | ≤300 | 5 | ≤75 | 未检出 | ≤75 | 未检出 | ≤30 | 未检出 | ≤20 | 未检出 | ≤20 | 未检出
3 | 雪地靴 | — | 230mm、230mm、230mm、230mm | — | — | 丹徒区高桥嘉和苑裘革制品厂 | — | 生产企业 | 合格 | 应符合QB/T 4556-2013标准5.2条要求 | 符合 | ≥45 | 左：69 右：76 |  | 均无 | ≤15.0 | 左：11.2 右：10.9 |  | 未见破裂及裂纹 | ---- | ---- | 沾色≥2-3 | 4-5 | 沾色≥2-3 | 4 | ≤10 | 左：9 右：8 | ---- | ---- | ---- | ---- | ≤300 | 7 | ≤75 | 未检出 | ≤75 | 未检出 | ≤30 | 未检出 | ≤20 | 未检出 | ≤20 | 未检出
4 | 雪地靴 | — | 235mm、235mm、235mm、235mm | — | — | 丹徒区高桥无为裘革制品厂 | — | 生产企业 | 合格 | 应符合QB/T 4556-2013标准5.2条要求 | 符合 | ≥45 | 左：69 右：73 |  | 均无 | ≤15.0 | 左：12.0 右：11.9 |  | 未见破裂及裂纹 | ---- | ---- | 沾色≥2-3 | 4-5 | 沾色≥2-3 | 4-5 | ≤10 | 左：7 右：8 | ≥0.30 | 0.40 | ---- | ---- | ≤300 | 6 | ≤75 | 未检出 | ≤75 | 未检出 | ≤30 | 未检出 | ≤20 | 未检出 | ≤20 | 未检出
5 | 雪地靴 | HHI | 245mm、245mm、245mm、245mm | — | — | 丹徒区高桥洪亚裘革制品厂 | — | 生产企业 | 不合格 | 应符合QB/T 4556-2013标准5.2条要求 | 符合 | ≥45 | 左：62 右：72 |  | 均无 | ≤15.0 | 左：17.0 右：15.7 |  | 未见破裂及裂纹 | ---- | ---- | 沾色≥2-3 | 4-5 | 沾色≥2-3 | 4-5 | ≤10 | 左：8 右：8 | ≥0.30 | 0.39 | ---- | ---- | ≤300 | 10 | ≤75 | 未检出 | ≤75 | 未检出 | ≤30 | 未检出 | ≤20 | 未检出 | ≤20 | 未检出
6 | 雪地靴 | — | 235mm、235mm、235mm、235mm | — | — | 镇江华鑫鞋业有限公司 | — | 生产企业 | 合格 | 应符合QB/T 4556-2013标准5.2条要求 | 符合 | ≥45 | 左：87 右：83 |  | 均无 | ≤15.0 | 左：10.8 右：10.8 |  | 未见破裂及裂纹 | ---- | ---- | 沾色≥2-3 | 4-5 | 沾色≥2-3 | 4-5 | ≤10 | 左：10 右：8 | ≥0.30 | 0.36 | ---- | ---- | ≤300 | 42 | ≤75 | 未检出 | ≤75 | 未检出 | ≤30 | 未检出 | ≤20 | 未检出 | ≤20 | 未检出
7 | 雪地靴 | 凯日阳光 | 240mm、240mm、240mm、240mm | — | — | 镇江市凯日阳光鞋业有限公司 | — | 生产企业 | 合格 | 应符合QB/T 4556-2013标准5.2条要求 | 符合 | ≥45 | 左：57 右：62 |  | 均无 | ≤15.0 | 左：10.8 右：10.8 |  | 未见破裂及裂纹 | ---- | ---- | 沾色≥2-3 | 4-5 | 沾色≥2-3 | 4-5 | ≤10 | 左：9 右：9 | ≥0.30 | 0.41 | ---- | ---- | ≤300 | 17 | ≤75 | 未检出 | ≤75 | 未检出 | ≤30 | 未检出 | ≤20 | 未检出 | ≤20 | 未检出
8 | 雪地靴 | — | 230mm、235mm、240mm、245mm | — | — | 丹徒区高桥凯瑞达裘革制品厂 | — | 生产企业 | 合格 | 应符合QB/T 4556-2013标准5.2条要求 | 符合 | ≥45 | 左：76 右：69 |  | 均无 | ≤15.0 | 左：9.6 右：9.6 |  | 未见破裂及裂纹 | ---- | ---- | 沾色≥2-3 | 4-5 | 沾色≥2-3 | 4-5 | ≤10 | 左：8 右：8 | ≥0.30 | 0.35 | ---- | ---- | ≤300 | 10 | ≤75 | 未检出 | ≤75 | 未检出 | ≤30 | 未检出 | ≤20 | 未检出 | ≤20 | 未检出
9 | 雪地靴 | 贝拉女孩 | 230mm、235mm、240mm、245mm | — | — | 丹徒区高桥阿里裘革制品厂 | — | 生产企业 | 合格 | 应符合QB/T 4556-2013标准5.2条要求 | 符合 | ≥45 | 左：71 右：76 |  | 均无 | ≤15.0 | 左：12.0 右：12.0 |  | 未见破裂及裂纹 | ---- | ---- | 沾色≥2-3 | 4-5 | 沾色≥2-3 | 4-5 | ≤10 | 左：9 右：9 | ≥0.30 | 0.37 | ---- | ---- | ≤300 | 5 | ≤75 | 未检出 | ≤75 | 未检出 | ≤30 | 未检出 | ≤20 | 未检出 | ≤20 | 未检出
10 | 雪地靴 | 米涅珂 | 38码、38码、38码、38码 | — | — | 句容市金源裘皮工艺厂 | — | 生产企业 | 不合格 | 应符合QB/T 4556-2013标准5.2条要求 | 符合 | ≥45 | 左：84 右：81 |  | 均无 | ≤15.0 | 左：8.0 右：8.0 |  | 未见破裂及裂纹 | ---- | ---- | 沾色≥2-3 | 4-5 | 沾色≥2-3 | 4-5 | ≤10 | 左：12 右：11 | ≥0.30 | 0.36 | ---- | ---- | ≤300 | 未检出 | ≤75 | 未检出 | ≤75 | 未检出 | ≤20 | 未检出 | ≤20 | 未检出 | ≤20 | 未检出
11 | 雪地靴 | 蜜娅莉 | 38码 | — | — | 镇江维达斯裘革鞋业有限公司 | — | 生产企业 | 合格 | 应符合QB/T 4556-2013标准5.2条要求 | 符合 | ≥45 | 左：82 右：86 |  | 均无 | ≤15.0 | 左：10.6 右：10.6 |  | 未见破裂及裂纹 | ---- | ---- | 沾色≥2-3 | 4-5 | 沾色≥2-3 | 4 | ≤10 | 左：6 右：7 | ≥0.30 | 0.38 | ---- | ---- | ≤300 | 6 | ≤75 | 未检出 | ≤75 | 未检出 | ≤30 | 未检出 | ≤20 | 未检出 | ≤20 | 未检出
12 | 雪地靴 | — | 230mm、230mm、230mm、230mm | — | — | 镇江兰祥皮业有限公司 | — | 生产企业 | 不合格 | 应符合QB/T 4556-2013标准5.2条要求 | 符合 | ≥45 | 左：65 右：71 |  | 均无 | ≤15.0 | 左：13.2 右：13.0 |  | 未见破裂及裂纹 | ---- | ---- | 沾色≥2-3 | 4 | 沾色≥2-3 | 4-5 | ≤10 | 左：11 右：11 | ---- | ---- | ---- | ---- | ≤300 | 未检出 | ≤75 | 未检出 | ≤75 | 未检出 | ≤20 | 未检出 | ≤20 | 未检出 | ≤20 | 未检出
13 | 雪地靴 | — | 36码 | — | — | 镇江市润宇鞋业有限公司 | — | 生产企业 | 合格 | 应符合QB/T 4556-2013标准5.2条要求 | 符合 | ≥45 | 左：59 右：63 |  | 均无 | ≤15.0 | 左：12.9 右：12.9 |  | 未见破裂及裂纹 | ---- | ---- | 沾色≥2-3 | 4-5 | 沾色≥2-3 | 3-4 | ≤10 | 左：8 右：9 | ---- | ---- | ---- | ---- | ≤300 | 3 | ≤75 | 未检出 | ≤75 | 未检出 | ≤30 | 未检出 | ≤20 | 未检出 | ≤20 | 未检出
14 | 雪地靴 | THE SOUTH LAND | 41码 | — | — | 镇江兴源皮业有限公司 | — | 生产企业 | 合格 | 应符合QB/T 4556-2013标准5.2条要求 | 符合 | ≥45 | 左：88 右：85 |  | 均无 | ≤15.0 | 左：10.0 右：10.0 |  | 未见破裂及裂纹 | ---- | ---- | 沾色≥2-3 | 4-5 | 沾色≥2-3 | 4-5 | ≤10 | 左：7 右：8 | ≥0.30 | 0.35 | ---- | ---- | ≤300 | 8 | ≤75 | 未检出 | ≤75 | 未检出 | ≤30 | 未检出 | ≤20 | 未检出 | ≤20 | 未检出
15 | 雪地靴 | ChangJia | 230mm、235mm、230mm、230mm | — | — | 镇江佳信皮业有限公司 | — | 生产企业 | 合格 | 应符合QB/T 4556-2013标准5.2条要求 | 符合 | ≥45 | 左：69 右：71 |  | 均无 | ≤15.0 | 左：9.9 右：9.8 |  | 未见破裂及裂纹 | ---- | ---- | 沾色≥2-3 | 4 | 沾色≥2-3 | 4-5 | ≤10 | 左：7 右：8 | ≥0.30 | 0.38 | ---- | ---- | ≤300 | 3 | ≤75 | 未检出 | ≤75 | 未检出 | ≤30 | 未检出 | ≤20 | 未检出 | ≤20 | 未检出
16 | 雪地靴 | — | 37码 | — | — | 句容市峻岭皮业有限公司 | — | 生产企业 | 合格 | 应符合QB/T 4556-2013标准5.2条要求 | 符合 | ≥45 | 左：89 右：86 |  | 均无 | ≤15.0 | 左：9.8 右：9.7 |  | 未见破裂及裂纹 | ---- | ---- | 沾色≥2-3 | 4-5 | 沾色≥2-3 | 4-5 | ≤10 | 左：10 右：9 | ≥0.30 | 0.34 | ---- | ---- | ≤300 | 14 | ≤75 | 未检出 | ≤75 | 未检出 | ≤30 | 未检出 | ≤20 | 未检出 | ≤20 | 未检出
17 | 雪地靴 | RENEEK | 240mm、240mm、250mm、250mm | — | — | 丹徒区高桥秀杰裘革制品厂 | — | 生产企业 | 合格 | 应符合QB/T 4556-2013标准5.2条要求 | 符合 | ≥45 | 左：81 右：79 |  | 均无 | ≤15.0 | 左：12.0 右：12.0 |  | 未见破裂及裂纹 | ---- | ---- | 沾色≥2-3 | 4-5 | 沾色≥2-3 | 4-5 | ≤10 | 左：8 右：7 | ≥0.30 | 0.37 | ---- | ---- | ≤300 | 5 | ≤75 | 未检出 | ≤75 | 未检出 | ≤30 | 未检出 | ≤20 | 未检出 | ≤20 | 未检出
18 | 雪地靴 | — | 235mm、235mm、240mm、240mm | — | — | 丹徒区高桥远扬天地裘革制品厂 | — | 生产企业 | 合格 | 应符合QB/T 4556-2013标准5.2条要求 | 符合 | ≥45 | 左：73 右：79 |  | 均无 | ≤15.0 | 左：14.1 右：14.1 |  | 未见破裂及裂纹 | ---- | ---- | 沾色≥2-3 | 4 | 沾色≥2-3 | 4 | ≤10 | 左：9 右：9 | ≥0.30 | 0.32 | ---- | ---- | ≤300 | 36 | ≤75 | 未检出 | ≤75 | 未检出 | ≤30 | 未检出 | ≤20 | 未检出 | ≤20 | 未检出
19 | 雪地靴 | — | 240mm、240mm、245mm、245mm | — | — | 丹徒区高桥明宇裘革制品厂 | — | 生产企业 | 合格 | 应符合QB/T 4556-2013标准5.2条要求 | 符合 | ≥45 | 左：77 右：73 |  | 均无 | ≤15.0 | 左：10.0 右：10.0 |  | 未见破裂及裂纹 | ---- | ---- | 沾色≥2-3 | 4 | 沾色≥2-3 | 4-5 | ≤10 | 左：7 右：8 | ≥0.30 | 0.35 | ---- | ---- | ≤300 | 3 | ≤75 | 未检出 | ≤75 | 未检出 | ≤30 | 未检出 | ≤20 | 未检出 | ≤20 | 未检出
20 | 雪地靴 | — | 240mm、240mm、240mm、240mm | — | — | 广陵区一博鞋厂 | — | 生产企业 | 合格 | 应符合QB/T 4556-2013标准5.2条要求 | 符合 | ≥45 | 左：73 右：78 |  | 均无 | ≤15.0 | 左：13.1 右：13.1 |  | 未见破裂及裂纹 | ---- | ---- | 沾色≥2-3 | 4-5 | 沾色≥2-3 | 4-5 | ≤10 | 左：8 右：9 | ≥0.30 | 0.36 | ---- | ---- | ≤300 | 5 | ≤75 | 未检出 | ≤75 | 未检出 | ≤30 | 未检出 | ≤20 | 未检出 | ≤20 | 未检出
21 | 雪地靴 | — | 230mm、230mm、235mm、235mm | — | — | 丹徒区高桥灏博裘革制品厂 | — | 生产企业 | 合格 | 应符合QB/T 4556-2013标准5.2条要求 | 符合 | ≥45 | 左：83 右：78 |  | 均无 | ≤15.0 | 左：13.2右：13.1 |  | 未见破裂及裂纹 | --- | --- | 沾色≥2-3 | 4-5 | 沾色≥2-3 | 4-5 | ≤10 | 左：8 右：8 | ≥0.30 | 0.36 | --- | --- | ≤300 | 6 | ≤75 | 未检出 | ≤75 | 未检出 | ≤30 | 未检出 | ≤20 | 未检出 | ≤20 | 未检出
22 | 雪地靴 | — | 235mm、235mm、235mm、235mm | — | — | 丹徒区高桥海林裘革制品厂 | — | 生产企业 | 合格 | 应符合QB/T 4556-2013标准5.2条要求 | 符合 | ≥45 | 左：81 右：83 |  | 均无 | ≤15.0 | 左：12.4 右：12.4 |  | 未见破裂及裂纹 | --- | --- | 沾色≥2-3 | 4-5 | 沾色≥2-3 | 4 | ≤10 | 左：8 右：9 | ≥0.30 | 0.35 | --- | --- | ≤300 | 92 | ≤75 | 未检出 | ≤75 | 未检出 | ≤30 | 未检出 | ≤20 | 未检出 | ≤20 | 未检出
23 | 雪地靴 | FANDDRA | 235mm、235mm、240mm、245mm | — | — | 镇江市丹徒区新腾皮革制品厂 | — | 生产企业 | 合格 | 应符合QB/T 4556-2013标准5.2条要求 | 符合 | ≥45 | 左：70 右：72 |  | 均无 | ≤15.0 | 左：8.3 右：8.3 |  | 未见破裂及裂纹 | --- | --- | 沾色≥2-3 | 4-5 | 沾色≥2-3 | 4-5 | ≤10 | 左：7 右：7 | ≥0.30 | 0.31 | --- | --- | ≤300 | 未检出 | ≤75 | 未检出 | ≤75 | 未检出 | ≤20 | 未检出 | ≤20 | 未检出 | ≤20 | 未检出
24 | 雪地靴 | — | 235mm、240mm、250mm、230mm | — | — | 镇江旺达鞋业有限公司 | — | 生产企业 | 合格 | 应符合QB/T 4556-2013标准5.2条要求 | 符合 | ≥45 | 左：74 右：76 |  | 均无 | ≤15.0 | 左：14.3 右：14.1 |  | 未见破裂及裂纹 | --- | --- | 沾色≥2-3 | 3 | 沾色≥2-3 | 4 | ≤10 | 左：9 右：9 | ≥0.30 | 0.33 | --- | --- | ≤300 | 43 | ≤75 | 未检出 | ≤75 | 未检出 | ≤20 | 未检出 | ≤20 | 未检出 | ≤20 | 未检出
25 | 雪地靴 | 极度梦想 | 235mm、235mm、240mm、245mm | — | — | 镇江市福克斯户外用品有限公司 | — | 生产企业 | 合格 | 应符合QB/T 4556-2013标准5.2条要求 | 符合 | ≥45 | 左：55 右：58 |  | 均无 | ≤15.0 | 左：11.2 右：11.1 |  | 未见破裂及裂纹 | --- | --- | 沾色≥2-3 | 4 | 沾色≥2-3 | 4-5 | ≤10 | 左：9 右：9 | ≥0.30 | 0.37 | --- | --- | ≤300 | 8 | ≤75 | 未检出 | ≤75 | 未检出 | ≤30 | 未检出 | ≤20 | 未检出 | ≤20 | 未检出
26 | 雪地靴 | — | 235mm、235mm、235mm、235mm | — | — | 丹徒区高桥龙凤裘革制品厂 | — | 生产企业 | 合格 | 应符合QB/T 4556-2013标准5.2条要求 | 符合 | ≥45 | 左：69 右：65 |  | 均无 | ≤15.0 | 左：10.9 右：10.8 |  | 未见破裂及裂纹 | --- | --- | 沾色≥2-3 | 4-5 | 沾色≥2-3 | 4-5 | ≤10 | 左：9 右：8 | ≥0.30 | 0.42 | --- | --- | ≤300 | 19 | ≤75 | 未检出 | ≤75 | 未检出 | ≤30 | 未检出 | ≤20 | 未检出 | ≤20 | 未检出
27 | 雪地靴 | — | 235mm、235mm、240mm、245mm | — | — | 丹徒区高桥伟江裘革制品厂 | — | 生产企业 | 合格 | 应符合QB/T 4556-2013标准5.2条要求 | 符合 | ≥45 | 左：76 右：82 |  | 均无 | ≤15.0 | 左：11.5 右：11.5 |  | 未见破裂及裂纹 | --- | --- | 沾色≥2-3 | 4-5 | 沾色≥2-3 | 4-5 | ≤10 | 左：8 右：8 | ≥0.30 | 0.38 | --- | --- | ≤300 | 19 | ≤75 | 未检出 | ≤75 | 未检出 | ≤30 | 未检出 | ≤20 | 未检出 | ≤20 | 未检出
28 | 雪地靴 | nsy | 230mm、230mm、245mm、245mm | — | — | 丹徒区高桥爱可发裘革制品厂 | — | 生产企业 | 合格 | 应符合QB/T 4556-2013标准5.2条要求 | 符合 | ≥45 | 左：71 右：74 |  | 均无 | ≤15.0 | 左：9.4 右：9.4 |  | 未见破裂及裂纹 | 干摩擦：沾色≥2-3 湿摩擦：沾色≥2-3 | 干摩擦：4-5 湿摩擦：4-5 | --- | --- | 沾色≥2-3 | 4-5 | ≤10 | 左：7 右：7 | ≥0.30 | 0.36 | --- | --- | ≤75 | 3 | --- | --- | ≤75 | 未检出 | ≤30 | 未检出 | --- | --- | ≤20 | 未检出
29 | 雪地靴 | — | 235mm、235mm、245mm、245mm | — | — | 镇江永乐裘皮制品有限公司 | — | 生产企业 | 合格 | 应符合QB/T 4556-2013标准5.2条要求 | 符合 | ≥45 | 左：67 右：71 |  | 均无 | ≤15.0 | 左：6.4 右：6.3 |  | 未见破裂及裂纹 | --- | --- | 沾色≥2-3 | 4-5 | 沾色≥2-3 | 4-5 | ≤10 | 左：8 右：9 | ≥0.30 | 0.37 | --- | --- | ≤300 | 10 | ≤75 | 未检出 | ≤75 | 未检出 | ≤30 | 未检出 | ≤20 | 未检出 | ≤20 | 未检出
30 | 雪地靴 | — | 230mm、230mm、235mm、235mm | — | — | 镇江市东吴鞋业有限公司(原:镇江市东吴皮毛制品有限公司) | — | 生产企业 | 合格 | 应符合QB/T 4556-2013标准5.2条要求 | 符合 | ≥45 | 左：75 右：78 |  | 均无 | ≤15.0 | 左：11.4 右：11.4 |  | 未见破裂及裂纹 | --- | --- | 沾色≥2-3 | 4-5 | 沾色≥2-3 | 4-5 | ≤10 | 左：10 右：9 | ≥0.30 | 0.34 | --- | --- | ≤300 | 125 | ≤75 | 未检出 | ≤75 | 未检出 | ≤30 | 未检出 | ≤20 | 未检出 | ≤20 | 未检出
31 | 雪地靴 | — | 245mm、245mm、245mm、245mm | — | — | 镇江市宝隆裘革制品有限公司 | — | 生产企业 | 合格 | 应符合QB/T 4556-2013标准5.2条要求 | 符合 | ≥45 | 左：67 右：69 |  | 均无 | ≤15.0 | 左：12.6 右：12.3 |  | 未见破裂及裂纹 | --- | --- | 沾色≥2-3 | 3-4 | 沾色≥2-3 | 4 | ≤10 | 左：7 右：8 | ≥0.30 | 0.37 | --- | --- | ≤300 | 7 | ≤75 | 未检出 | ≤75 | 未检出 | ≤30 | 未检出 | ≤20 | 未检出 | ≤20 | 未检出
32 | 雪地靴 | — | 245mm、245mm、245mm、245mm | — | — | 丹徒区高桥祥兰裘革制品厂 | — | 生产企业 | 合格 | 应符合QB/T 4556-2013标准5.2条要求 | 符合 | ≥45 | 左：65 右：67 |  | 均无 | ≤15.0 | 左：12.1 右：12.1 |  | 未见破裂及裂纹 | --- | --- | 沾色≥2-3 | 4-5 | 沾色≥2-3 | 4-5 | ≤10 | 左：8 右：8 | ≥0.30 | 0.4 | --- | --- | ≤300 | 59 | ≤75 | 未检出 | ≤75 | 未检出 | ≤30 | 未检出 | ≤20 | 未检出 | ≤20 | 未检出
33 | 雪地靴 | — | 240mm、240mm、240mm、240mm | — | — | 镇江高冠鞋业有限公司 | — | 生产企业 | 合格 | 应符合QB/T 4556-2013标准5.2条要求 | 符合 | ≥45 | 左：71 右：67 |  | 均无 | ≤15.0 | 左：13.9 右：13.9 |  | 未见破裂及裂纹 | --- | --- | 沾色≥2-3 | 4-5 | 沾色≥2-3 | 4-5 | ≤10 | 左：8 右：9 | ≥0.30 | 0.47 | --- | --- | ≤300 | 13 | ≤75 | 未检出 | ≤75 | 未检出 | ≤30 | 未检出 | ≤20 | 未检出 | ≤20 | 未检出
34 | 雪地靴 | — | 230mm、230mm、230mm、230mm | — | — | 丹徒区高桥火峰裘皮制品厂 | — | 生产企业 | 不合格 | 应符合QB/T 4556-2013标准5.2条要求 | 符合 | ≥45 | 左：83 右：78 |  | 均无 | ≤15.0 | 左：16.1 右：15.9 |  | 未见破裂及裂纹 | --- | --- | 沾色≥2-3 | 4 | 沾色≥2-3 | 4 | ≤10 | 左：8 右：7 | --- | --- | --- | --- | ≤300 | 17 | ≤75 | 未检出 | ≤75 | 未检出 | ≤30 | 未检出 | ≤20 | 未检出 | ≤20 | 未检出
35 | 雪地靴 | — | 235mm、235mm、240mm、240mm | — | — | 丹徒区高桥祥国裘革制品厂 | — | 生产企业 | 合格 | 应符合QB/T 4556-2013标准5.2条要求 | 符合 | ≥45 | 左：60 右：63 |  | 均无 | ≤15.0 | 左：14.4 右：14.0 |  | 未见破裂及裂纹 | --- | --- | 沾色≥2-3 | 4 | 沾色≥2-3 | 4-5 | ≤10 | 左：9 右：8 | ≥0.30 | 0.30 | --- | --- | ≤300 | 116 | ≤75 | 未检出 | ≤75 | 未检出 | ≤30 | 未检出 | ≤20 | 未检出 | ≤20 | 未检出
36 | 雪地靴 | — | 230mm、230mm、235mm、235mm | — | — | 丹徒区高桥双祥裘皮制品厂 | — | 生产企业 | 合格 | 应符合QB/T 4556-2013标准5.2条要求 | 符合 | ≥45 | 左：61 右：64 |  | 均无 | ≤15.0 | 左：10.1 右：10.0 |  | 未见破裂及裂纹 | --- | --- | 沾色≥2-3 | 4-5 | 沾色≥2-3 | 4-5 | ≤10 | 左：9 右：8 | ≥0.30 | 0.42 | --- | --- | ≤300 | 118 | ≤75 | 未检出 | ≤75 | 未检出 | ≤30 | 未检出 | ≤20 | 未检出 | ≤20 | 未检出
37 | 雪地靴 | — | 230mm、235mm、235mm、235mm | — | — | 镇江市艾利特皮业有限公司 | — | 生产企业 | 合格 | 应符合QB/T 4556-2013标准5.2条要求 | 符合 | ≥45 | 左：68 右：66 |  | 均无 | ≤15.0 | 左：13.8 右：13.9 |  | 未见破裂及裂纹 | --- | --- | 沾色≥2-3 | 4-5 | 沾色≥2-3 | 4-5 | ≤10 | 左：9 右：9 | ≥0.30 | 0.33 | --- | --- | ≤300 | 14 | ≤75 | 未检出 | ≤75 | 未检出 | ≤30 | 未检出 | ≤20 | 未检出 | ≤20 | 未检出
38 | 雪地靴 | 天羊 | 235mm、235mm、235mm、235mm | — | — | 镇江市丹徒区高桥天羊制鞋厂 | — | 生产企业 | 合格 | 应符合QB/T 4556-2013标准5.2条要求 | 符合 | ≥45 | 左：55 右：58 |  | 均无 | ≤15.0 | 左：12.5 右：12.6 |  | 未见破裂及裂纹 | --- | --- | 沾色≥2-3 | 4-5 | 沾色≥2-3 | 4-5 | ≤10 | 左：8 右：8 | ≥0.30 | 0.33 | --- | --- | ≤300 | 9 | ≤75 | 未检出 | ≤75 | 未检出 | ≤30 | 未检出 | ≤20 | 未检出 | ≤20 | 未检出
39 | 雪地靴 | 罗瑞尔 | 230mm、230mm、230mm、230mm | — | — | 镇江市丹徒区凯德裘革制品有限公司 | — | 生产企业 | 合格 | 应符合QB/T 4556-2013标准5.2条要求 | 符合 | ≥45 | 左：79 右：73 |  | 均无 | ≤15.0 | 左：14.1 右：14.0 |  | 未见破裂及裂纹 | --- | --- | 沾色≥2-3 | 3-4 | 沾色≥2-3 | 4-5 | ≤10 | 左：9 右：9 | --- | --- | --- | --- | ≤300 | 76 | ≤75 | 未检出 | ≤75 | 未检出 | ≤30 | 未检出 | ≤20 | 未检出 | ≤20 | 未检出
40 | 雪地靴 | — | 235mm、235mm、240mm、240mm | — | — | 镇江聚源鞋业有限公司 | — | 生产企业 | 不合格 | 应符合QB/T 4556-2013标准5.2条要求 | 符合 | ≥45 | 左：49 右：53 |  | 均无 | ≤15.0 | 左：10.3 右：10.4 |  | 未见破裂及裂纹 | --- | --- | 沾色≥2-3 | 4-5 | 沾色≥2-3 | 4-5 | ≤10 | 左：14 右：14 | ≥0.30 | 0.17 | --- | --- | ≤300 | 未检出 | ≤75 | 未检出 | ≤75 | 未检出 | ≤20 | 未检出 | ≤20 | 未检出 | ≤20 | 未检出
41 | 雪地靴 | HYSC | 245mm、245mm、245mm、245mm | — | — | 镇江市宏阳鞋业有限公司 | — | 生产企业 | 不合格 | 应符合QB/T 4556-2013标准5.2条要求 | 符合 | ≥45 | 左：67 右：63 |  | 均无 | ≤15.0 | 左：15.9 右：16.0 |  | 未见破裂及裂纹 | --- | --- | 沾色≥2-3 | 4-5 | 沾色≥2-3 | 4-5 | ≤10 | 左：8 右：8 | ≥0.30 | 0.33 | --- | --- | ≤300 | 11 | ≤75 | 未检出 | ≤75 | 未检出 | ≤30 | 未检出 | ≤20 | 未检出 | ≤20 | 未检出
42 | 雪地靴 | 骆诗达 | 230mm.230mm.230mm.230mm | — | — | 丹徒区高桥维得利裘皮制品厂 | — | 生产企业 | 合格 | 应符合QB/T 4556-2013标准5.2条要求 | 符合 | ≥45 | 左：62 右：66 |  | 均无 | ≤15.0 | 左：12.5 右：12.4 |  | 未见破裂及裂纹 | --- | --- | 沾色≥2-3 | 4-5 | 沾色≥2-3 | 4-5 | ≤10 | 左：10 右：10 | --- | --- | --- | --- | ≤300 | 8 | ≤75 | 未检出 | ≤75 | 未检出 | ≤30 | 未检出 | ≤20 | 未检出 | ≤20 | 未检出
43 | 雪地靴 | — | 230mm、230mm、235mm、235mm | — | — | 丹徒区高桥金运裘革制品厂 | — | 生产企业 | 合格 | 应符合QB/T 4556-2013标准5.2条要求 | 符合 | ≥45 | 左：57 右：62 |  | 均无 | ≤15.0 | 左：10.5 右：10.6 |  | 未见破裂及裂纹 | 干摩擦：沾色≥2-3 湿摩擦：沾色≥2-3 | 干摩擦：4 湿摩擦：3-4 | --- | --- | 沾色≥2-3 | 4-5 | ≤10 | 左：10 右：9 | ≥0.30 | 0.35 | ≤30 | 9 | ≤75 | 36 | --- | --- | ≤75 | 未检出 | ≤30 | 未检出 | --- | --- | ≤20 | 未检出
44 | 雪地靴 | — | 235mm、235mm、235mm、235mm | — | — | 镇江市丹徒区威斯特皮件有限公司 | — | 生产企业 | 合格 | 应符合QB/T 4556-2013标准5.2条要求 | 符合 | ≥45 | 左：82 右：85 |  | 均无 | ≤15.0 | 左：12.3 右：12.4 |  | 未见破裂及裂纹 | --- | --- | 沾色≥2-3 | 3-4 | 沾色≥2-3 | 4 | ≤10 | 左：8 右：9 | ≥0.30 | 0.33 | --- | --- | ≤300 | 4 | ≤75 | 未检出 | ≤75 | 未检出 | ≤30 | 未检出 | ≤20 | 未检出 | ≤20 | 未检出
45 | 雪地靴 | — | 235mm、235mm、235mm、235mm | — | — | 丹徒区高桥镇萌妹裘革制品厂 | — | 生产企业 | 合格 | 应符合QB/T 4556-2013标准5.2条要求 | 符合 | ≥45 | 左：83 右：80 |  | 均无 | ≤15.0 | 左：10.7 右：10.7 |  | 未见破裂及裂纹 | --- | --- | 沾色≥2-3 | 4 | 沾色≥2-3 | 4 | ≤10 | 左：5 右：6 | ≥0.30 | 0.35 | --- | --- | ≤300 | 11 | ≤75 | 未检出 | ≤75 | 未检出 | ≤30 | 未检出 | ≤20 | 未检出 | ≤20 | 未检出
46 | 雪地靴 | Tdshy | 240mm、240mm、240mm、240mm | — | — | 丹徒区高桥浩宇裘革制品厂 | — | 生产企业 | 合格 | 应符合QB/T 4556-2013标准5.2条要求 | 符合 | ≥45 | 左：81 右：76 |  | 均无 | ≤15.0 | 左：12.9 右：13.0 |  | 未见破裂及裂纹 | ---- | ---- | 沾色≥2-3 | 4-5 | 沾色≥2-3 | 4-5 | ≤10 | 左：10 右：9 | ≥0.30 | 0.33 | ---- | ---- | ≤300 | 12 | ≤75 | 未检出 | ≤75 | 未检出 | ≤30 | 未检出 | ≤20 | 未检出 | ≤20 | 未检出
47 | 雪地靴 | — | 240mm、235mm、235mm、235mm | — | — | 镇江极鑫鞋业有限公司 | — | 生产企业 | 合格 | 应符合QB/T 4556-2013标准5.2条要求 | 符合 | ≥45 | 左：58 右：57 |  | 均无 | ≤15.0 | 左：9.9 右：9.1 |  | 未见破裂及裂纹 | ---- | ---- | 沾色≥2-3 | 4-5 | 沾色≥2-3 | 4-5 | ≤10 | 左：8 右：8 | ≥0.30 | 0.32 | ---- | ---- | ≤300 | 12 | ≤75 | 未检出 | ≤75 | 未检出 | ≤30 | 未检出 | ≤20 | 未检出 | ≤20 | 未检出
48 | 雪地靴 | uoms | 230mm、235mm、240mm、245mm | — | — | 镇江罗美莎皮具制品有限公司 | — | 生产企业 | 合格 | 应符合QB/T 4556-2013标准5.2条要求 | 符合 | ≥45 | 左：84 右：81 |  | 均无 | ≤15.0 | 左：14.4 右：14.6 |  | 未见破裂及裂纹 | ---- | ---- | 沾色≥2-3 | 4-5 | 沾色≥2-3 | 4-5 | ≤10 | 左：8 右：8 | ≥0.30 | 0.42 | ---- | ---- | ≤300 | 30 | ≤75 | 未检出 | ≤75 | 未检出 | ≤30 | 未检出 | ≤20 | 未检出 | ≤20 | 未检出
49 | 雪地靴 | — | 235mm、235mm、235mm、235mm | — | — | 丹徒区高桥瑞和裘皮制品厂 | — | 生产企业 | 合格 | 应符合QB/T 4556-2013标准5.2条要求 | 符合 | ≥45 | 左：60 右：56 |  | 均无 | ≤15.0 | 左：11.3 右：10.8 |  | 未见破裂及裂纹 | ---- | ---- | 沾色≥2-3 | 4-5 | 沾色≥2-3 | 4-5 | ≤10 | 左：8 右：8 | ≥0.30 | 0.3 | ---- | ---- | ≤300 | 4 | ≤75 | 未检出 | ≤75 | 未检出 | ≤30 | 未检出 | ≤20 | 未检出 | ≤20 | 未检出
50 | 雪地靴 | phaestus | 230mm、230mm、230mm、230mm | — | — | 镇江锦煊鞋业有限公司 | — | 生产企业 | 合格 | 应符合QB/T 4556-2013标准5.2条要求 | 符合 | ≥45 | 左：80 右：76 |  | 均无 | ≤15.0 | 左：10.1 右：10.1 |  | 未见破裂及裂纹 | ---- | ---- | 沾色≥2-3 | 4 | 沾色≥2-3 | 4 | ≤10 | 左：8 右：8 | ---- | ---- | ---- | ---- | ≤300 | 7 | ≤75 | 未检出 | ≤75 | 未检出 | ≤30 | 未检出 | ≤20 | 未检出 | ≤20 | 未检出
51 | 雪地靴 | 步伊鸟 | 245mm | — | — | 温州鸿友鞋业 | 步伊鸟鞋类旗舰店/天猫 | 流通领域 | 合格 | 应符合QB/T 4556-2013标准5.2条要求 | 符合 | ≥45 | 左：83 右：81 |  | 均无 | ≤15.0 | 左：13.9 右：13.8 |  | 未见破裂及裂纹 | ---- | ---- | 沾色≥2-3 | 4-5 | 沾色≥2-3 | 4-5 | ≤10 | 左：7 右：8 | ≥0.30 | 0.33 | ---- | ---- | ≤300 | 28 | ≤75 | 未检出 | ≤75 | 未检出 | ≤30 | 未检出 | ≤20 | 未检出 | ≤20 | 未检出
52 | 女式雪地靴 | ZGR | 39码 | — | — | 续福（上海）实业有限公司 | zgr旗舰店/天猫 | 流通领域 | 合格 | 应符合QB/T 4556-2013标准5.2条要求 | 符合 | ≥45 | 左：94 右：91 |  | 均无 | ≤15.0 | 左：9.7 右：9.5 |  | 未见破裂及裂纹 | ---- | ---- | 沾色≥2-3 | 4-5 | 沾色≥2-3 | 4-5 | ≤10 | 左：7 右：7 | ≥0.30 | 0.34 | ---- | ---- | ≤300 | 199 | ≤75 | 未检出 | ≤75 | 未检出 | ≤30 | 未检出 | ≤20 | 未检出 | ≤20 | 未检出
53 | 女鞋 | YEST | 39码 | — | — | 镇江新区鑫城服饰商贸有限公司 | yset旗舰店/天猫 | 流通领域 | 合格 | 应符合QB/T 4556-2013标准5.2条要求 | 符合 | ≥45 | 左：56 右：59 |  | 均无 | ≤15.0 | 左：13.8 右：13.9 |  | 未见破裂及裂纹 | ---- | ---- | 沾色≥2-3 | 4 | 沾色≥2-3 | 4 | ≤10 | 左：8 右：8 | ≥0.30 | 0.34 | ---- | ---- | ≤75 | 9 | ---- | ---- | ≤75 | 未检出 | ≤30 | 未检出 | ---- | ---- | ≤20 | 未检出
54 | 5825中筒斑马纹雪地靴 | MELAMPUS | 240mm | 一等品 | — | 华恩贸易有限公司 | 达信鞋类专营店/天猫 | 流通领域 | 合格 | 应符合QB/T 4556-2013标准5.2条要求 | 符合 | ≥45 | 左：84 右：80 |  | 均无 | ≤15.0 | 左：7.5 右：7.6 |  | 未见破裂及裂纹 | ---- | ---- | 沾色≥2-3 | 4-5 | 沾色≥2-3 | 4-5 | ≤10 | 左：8 右：8 | ≥0.30 | 0.32 | ---- | ---- | ≤300 | 5 | ≤75 | 未检出 | ≤75 | 未检出 | ≤30 | 未检出 | ≤20 | 未检出 | ≤20 | 未检出
55 | 女式雪地靴 | — | 39码 | 合格品 | — | 镇江柏康裘革制品厂 | teencherie旗舰店/天猫 | 流通领域 | 不合格 | 应符合QB/T 4556-2013标准5.2条要求 | 符合 | ≥45 | 左：60 右：63 |  | 均无 | ≤15.0 | 左：3.9 右：4.2 |  | 未见破裂及裂纹 | ---- | ---- | 沾色≥2-3 | 4-5 | 沾色≥2-3 | 4-5 | ≤10 | 左：9 右：8 | ≥0.30 | 0.23 | ---- | ---- | ≤300 | 23 | ≤75 | 未检出 | ≤75 | 未检出 | ≤30 | 未检出 | ≤20 | 未检出 | ≤20 | 未检出
56 | 女士雪地靴 | YF | 39码 | 优等品 | — | 江阴伊夫费雷商贸有限公司 | 伊夫费雷旗舰店/天猫 | 流通领域 | 不合格 | 应符合QB/T 4556-2013标准5.2条要求 | 符合 | ≥45 | 左：63 右：59 |  | 均无 | ≤15.0 | 左：10.2 右：11.4 |  | 未见破裂及裂纹 | ---- | ---- | 沾色≥2-3 | 4-5 | 沾色≥2-3 | 4-5 | ≤10 | 左：8 右：8 | ≥0.30 | 0.21 | ---- | ---- | ≤300 | 56 | ≤75 | 未检出 | ≤75 | 未检出 | ≤30 | 未检出 | ≤20 | 未检出 | ≤20 | 未检出
57 | 雪地靴 | — | 245mm | — | — | 经销商：西遇电子商务中心 | 西遇旗舰店/天猫 | 流通领域 | 不合格 | 应符合QB/T 4556-2013标准5.2条要求 | 符合 | ≥45 | 左：71 右：69 |  | 左：无新裂纹 右：有1处新裂纹，长度65.0mm | ≤15.0 | 左：8.1 右：7.8 |  | 未见破裂及裂纹 | ---- | ---- | 沾色≥2-3 | 4 | 沾色≥2-3 | 4 | ≤10 | 左：8 右：8 | ≥0.30 | 0.20 | ≤30 | 7 | ≤300 | 未检出 | ≤75 | 未检出 | ≤75 | 未检出 | ≤20 | 未检出 | ≤20 | 未检出 | ≤20 | 未检出
58 | 雪地靴 | NRR | 39码 | 合格品 | — | 广州洛奈贸易有限公司 | nrr旗舰店/天猫 | 流通领域 | 合格 | 应符合QB/T 4556-2013标准5.2条要求 | 符合 | ≥45 | 左：73 右：75 |  | 均无 | ≤15.0 | 左：14.0 右：14.2 |  | 未见破裂及裂纹 | ---- | ---- | 沾色≥2-3 | 4-5 | 沾色≥2-3 | 4-5 | ≤10 | 左：10 右：9 | ≥0.30 | 0.35 | ---- | ---- | ≤300 | 11 | ≤75 | 未检出 | ≤75 | 未检出 | ≤30 | 未检出 | ≤20 | 未检出 | ≤20 | 未检出
59 | 女雪地靴 | — | 39码 | — | — | 嘉兴皮尔世绅鞋业有限公司 | 米基鞋靴旗舰店/京东商城 | 流通领域 | 不合格 | 应符合QB/T 4556-2013标准5.2条要求 | 符合 | ≥45 | 左：55 右：58 |  | 均无 | ≤15.0 | 左：10.3 右：9.9 |  | 未见破裂及裂纹 | ---- | ---- | 沾色≥2-3 | 4-5 | 沾色≥2-3 | 4-5 | ≤10 | 左：7 右：8 | ≥0.30 | 0.18 | ---- | ---- | ≤300 | 11 | ≤75 | 未检出 | ≤75 | 未检出 | ≤30 | 未检出 | ≤20 | 未检出 | ≤20 | 未检出
60 | 雪地靴 | SIMPLE COLOR | 245mm | 合格品 | — | 简单色鞋业有限公司 | simple color 旗舰店/京东商城 | 流通领域 | 合格 | 应符合QB/T 4556-2013标准5.2条要求 | 符合 | ≥45 | 左：47 右：50 |  | 均无 | ≤15.0 | 左：13.2 右：13.0 |  | 未见破裂及裂纹 | ---- | ---- | 沾色≥2-3 | 4-5 | 沾色≥2-3 | 4-5 | ≤10 | 左：7 右：8 | ≥0.30 | 0.35 | ---- | ---- | ≤300 | 22 | ≤75 | 未检出 | ≤75 | 未检出 | ≤30 | 未检出 | ≤20 | 未检出 | ≤20 | 未检出
61 | 雪地靴 | SHEPHERD'S LIFE | 39码 | 合格品 | — | 苏州市兆一鞋业有限公司 | 牧羊人生旗舰店/京东商城 | 流通领域 | 不合格 | 应符合QB/T 4556-2013标准5.2条要求 | 符合 | ≥45 | 左：52 右：53 |  | 均无 | ≤15.0 | 左：6.3 右：6.9 |  | 未见破裂及裂纹 | ---- | ---- | 干摩擦：沾色≥2-3 湿摩擦：沾色≥2-3 | 干摩擦：4-5 湿摩擦：4-5 | 干摩擦：沾色≥2-3 湿摩擦：沾色≥2-3 | 干摩擦：4-5 湿摩擦：4-5 | ≤10 | 左：8 右：8 | ≥0.30 | 0.15 | ≤30 | 14 | ≤300 | 44 | ≤75 | 73 | ≤75 | 88 | ≤20 | 未检出 | ≤30 | 未检出 | ≤30 | 未检出
62 | 雪地靴 | IVG | 39码 | — | — | 莆田市恒源鞋业有限公司 | 福万鑫鞋靴专营店/京东商城 | 流通领域 | 合格 | 应符合QB/T 4556-2013标准5.2条要求 | 符合 | ≥45 | 左：60 右：56 |  | 均无 | ≤15.0 | 左：12.1 右：11.9 |  | 未见破裂及裂纹 | ---- | ---- | 沾色≥2-3 | 4-5 | 沾色≥2-3 | 4-5 | ≤10 | 左：9 右：9 | ≥0.30 | 0.35 | ---- | ---- | ≤300 | 12 | ≤75 | 未检出 | ≤75 | 未检出 | ≤30 | 未检出 | ≤20 | 未检出 | ≤20 | 未检出
63 | 雪地靴 | XDX | 39码 | — | — | — | 尚倾女鞋/京东商城 | 流通领域 | 不合格 | 应符合QB/T 4556-2013标准5.2条要求 | 符合 | ≥45 | 左：69 右：73 |  | 均无 | ≤15.0 | 左：16.2 右：16.2 |  | 未见破裂及裂纹 | ---- | ---- | 沾色≥2-3 | 4-5 | 沾色≥2-3 | 4-5 | ≤10 | 左：7 右：7 | ≥0.30 | 0.23 | ---- | ---- | ≤300 | 19 | ≤75 | 未检出 | ≤75 | 未检出 | ≤30 | 未检出 | ≤20 | 未检出 | ≤20 | 未检出
64 | 二层牛皮胶粘女鞋 | — | 39码 | 合格品 | — | 睿慕鞋业（四川）有限公司 | reemoor官方旗舰店/京东商城 | 流通领域 | 合格 | 应符合QB/T 4556-2013标准5.2条要求 | 符合 | ≥45 | 左：69 右：71 |  | 均无 | ≤15.0 | 左：8.8 右：9.4 |  | 未见破裂及裂纹 | ---- | ---- | 沾色≥2-3 | 4-5 | 沾色≥2-3 | 4-5 | ≤10 | 左：9 右：8 | ≥0.30 | 0.37 | ---- | ---- | ≤300 | 12 | ≤75 | 未检出 | ≤75 | 未检出 | ≤30 | 未检出 | ≤20 | 未检出 | ≤20 | 未检出
65 | 女鞋 | — | 245mm | 合格品 | — | 达芙妮（四川）鞋业有限公司 | 达芙妮闪购店/京东商城 | 流通领域 | 不合格 | 应符合QB/T 4556-2013标准5.2条要求 | 符合 | ≥45 | 左：78 右：75 |  | 均无 | ≤15.0 | 左：12.0 右：12.9 |  | 未见破裂及裂纹 | ---- | ---- | 沾色≥2-3 | 3-4 | 沾色≥2-3 | 4 | ≤10 | 左：9 右：9 | ≥0.30 | 0.21 | ---- | ---- | ≤300 | 4 | ≤75 | 未检出 | ≤75 | 未检出 | ≤30 | 未检出 | ≤20 | 未检出 | ≤20 | 未检出
66 | 女式雪地靴 | CAMEL | 245mm | 合格品 | — | 经销商：广东骆驼服饰有限公司 | 骆驼服饰旗舰店/京东商城 | 流通领域 | 不合格 | 应符合QB/T 4556-2013标准5.2条要求 | 符合 | ≥45 | 左：49 右：52 |  | 左：有新裂纹5处，最长11.0mm 右：有新裂纹2处，最长78.0mm | ≤15.0 | 左：12.6 右：12.9 |  | 未见破裂及裂纹 | ---- | ---- | 沾色≥2-3 | 4-5 | 沾色≥2-3 | 4-5 | ≤10 | 左：7 右：8 | ≥0.30 | 0.2 | ---- | ---- | ≤300 | 75 | ≤75 | 未检出 | ≤75 | 未检出 | ≤30 | 未检出 | ≤20 | 未检出 | ≤20 | 未检出
67 | 女鞋 | — | 245mm | — | — | 温州市惠妹鞋业 | 东帝名坊女鞋旗舰店/苏宁易购 | 流通领域 | 不合格 | 应符合QB/T 4556-2013标准5.2条要求 | 符合 | ≥45 | 左：79 右：73 |  | 均无 | ≤15.0 | 左：10.0 右：10.0 |  | 未见破裂及裂纹 | ---- | ---- | 沾色≥2-3 | 4 | 沾色≥2-3 | 4 | ≤10 | 左：11 右：11 | ≥0.30 | 0.39 | ---- | ---- | ≤300 | 7 | ≤75 | 未检出 | ≤75 | 未检出 | ≤30 | 未检出 | ≤20 | 未检出 | ≤20 | 未检出
68 | 女鞋 | — | 245mm | — | — | 浙江大自然鞋业有限公司 | 卓诗尼旗舰店/苏宁易购 | 流通领域 | 不合格 | 应符合QB/T 4556-2013标准5.2条要求 | 符合 | ≥45 | 左：80 右：77 |  | 均无 | ≤15.0 | 左：9.0 右：9.1 |  | 未见破裂及裂纹 | ---- | ---- | 沾色≥2-3 | 4 | 沾色≥2-3 | 4-5 | ≤10 | 左：12 右：13 | ≥0.30 | 0.36 | ---- | ---- | ≤300 | 3 | ≤75 | 未检出 | ≤75 | 未检出 | ≤30 | 未检出 | ≤20 | 未检出 | ≤20 | 未检出
69 | 雪地靴 | — | 38码 | — | — | 经销商：泉州卓氏贸易有限公司 | N字母旗舰店/苏宁易购 | 流通领域 | 合格 | 应符合QB/T 4556-2013标准5.2条要求 | 符合 | ≥45 | 左：65 右：62 |  | 均无 | ≤15.0 | 左：9.9 右：10.2 |  | 未见破裂及裂纹 | ---- | ---- | 沾色≥2-3 | 4 | 沾色≥2-3 | 4-5 | ≤10 | 左：8 右：9 | ≥0.30 | 0.37 | ---- | ---- | ≤300 | 未检出 | ≤75 | 未检出 | ≤75 | 未检出 | ≤20 | 未检出 | ≤20 | 未检出 | ≤20 | 未检出
70 | 雪地靴 | — | 39码 | 合格品 | — | 成都天使之城鞋业有限公司 | 裂帛鸟女鞋旗舰店/苏宁易购 | 流通领域 | 不合格 | 应符合QB/T 4556-2013标准5.2条要求 | 符合 | ≥45 | 左：62 右：60 |  | 均无 | ≤15.0 | 左：5.3 右：6.1 |  | 未见破裂及裂纹 | ---- | ---- | 沾色≥2-3 | 4-5 | 沾色≥2-3 | 4-5 | ≤10 | 左：8 右：8 | ≥0.30 | 0.13 | ---- | ---- | ≤300 | 13 | ≤75 | 未检出 | ≤75 | 未检出 | ≤30 | 未检出 | ≤20 | 未检出 | ≤20 | 未检出
71 | 中筒雪地靴 | ACHO | 39码 | 合格品 | — | 镇江泓天皮业有限公司 | ACHO官方旗舰店/苏宁易购 | 流通领域 | 不合格 | 应符合QB/T 4556-2013标准5.2条要求 | 符合 | ≥45 | 左：58 右：57 |  | 均无 | ≤15.0 | 左：11.3 右：11.0 |  | 未见破裂及裂纹 | 干摩擦：沾色≥2-3 湿摩擦：沾色≥2-3 | 干摩擦：3-4 湿摩擦：4 | 沾色≥2-3 | 4-5 | 沾色≥2-3 | 4-5 | ≤10 | 左：9 右：8 | ≥0.30 | 0.18 | --- | --- | ≤300 | 78 | ≤75 | 皮毛：19 纺织品：未检出 | ≤75 | 未检出 | ≤20 | 未检出 | 皮毛：≤30,纺织品：≤20 | 皮毛：未检出,纺织品：未检出 | ≤20 | 未检出
72 | 雪地靴 | 品点 | 39码 | 一等品 | — | — | 品点女鞋旗舰店/苏宁易购 | 流通领域 | 不合格 | 应符合QB/T 4556-2013标准5.2条要求 | 符合 | ≥45 | 左：63 右：68 |  | 均无 | ≤15.0 | 左：13.5 右：14.0 |  | 未见破裂及裂纹 | ---- | ---- | 沾色≥2-3 | 4-5 | 沾色≥2-3 | 4-5 | ≤10 | 左：7 右：8 | ≥0.30 | 0.23 | --- | --- | ≤300 | 36 | ≤75 | 未检出 | ≤75 | 未检出 | ≤30 | 未检出 | ≤20 | 未检出 | ≤20 | 未检出
73 | 女士短筒雪地靴 | DOONAREEDY | 37码 | — | — | 镇江华鑫鞋业有限公司 | 多娜瑞迪时尚旗舰店/苏宁易购 | 流通领域 | 合格 | 应符合QB/T 4556-2013标准5.2条要求 | 符合 | ≥45 | 左：50 右：53 |  | 均无 | ≤15.0 | 左：10.3 右：10.1 |  | 未见破裂及裂纹 | ---- | ---- | 沾色≥2-3 | 4-5 | 沾色≥2-3 | 4-5 | ≤10 | 左：7 右：8 | ≥0.30 | 0.37 | --- | --- | ≤300 | 5 | ≤75 | 未检出 | ≤75 | 未检出 | ≤30 | 未检出 | ≤20 | 未检出 | ≤20 | 未检出
74 | 雪地靴 | — | 39码 | — | — | 镇江秀杰裘革制品厂 | Reneek鞋靴旗舰店/苏宁易购 | 流通领域 | 合格 | 应符合QB/T 4556-2013标准5.2条要求 | 符合 | ≥45 | 左：50 右：51 |  | 均无 | ≤15.0 | 左：12.1 右：12.5 |  | 未见破裂及裂纹 | 干摩擦：沾色≥2-3 湿摩擦：沾色≥2-3 | 干摩擦：4-5 湿摩擦：4-5 | ---- | ---- | 沾色≥2-3 | 4-5 | ≤10 | 左：9 右：9 | ≥0.30 | 0.38 | --- | --- | ≤300 | 38 | --- | --- | ≤75 | 未检出 | ≤30 | 未检出 | --- | --- | ≤20 | 未检出
75 | 女鞋 | 阿么 | 245mm | 合格品 | — | 四川阿么鞋业有限公司 | 阿么旗舰店/一号店 | 流通领域 | 合格 | 应符合QB/T 4556-2013标准5.2条要求 | 符合 | ≥45 | 左：93 右：95 |  | 均无 | ≤15.0 | 左：13.9 右：13.9 |  | 未见破裂及裂纹 | ---- | ---- | 沾色≥2-3 | 4-5 | 沾色≥2-3 | 4-5 | ≤10 | 左：8 右：8 | ≥0.30 | 0.37 | --- | --- | ≤300 | 6 | ≤75 | 未检出 | ≤75 | 未检出 | ≤30 | 未检出 | ≤20 | 未检出 | ≤20 | 未检出
76 | 雪地靴 | 米兰奥 | 39码 | 合格品 | — | 莆田市米兰奥贸易有限公司 | 远东运动专营店 /一号店 | 流通领域 | 不合格 | 应符合QB/T 4556-2013标准5.2条要求 | 符合 | ≥45 | 左：57 右：59 |  | 均无 | ≤15.0 | 左：7.9 右：7.6 |  | 未见破裂及裂纹 | ---- | ---- | 沾色≥2-3 | 4-5 | 沾色≥2-3 | 4-5 | ≤10 | 左：9 右：8 | ≥0.30 | 0.21 | --- | --- | ≤300 | 8 | ≤75 | 未检出 | ≤75 | 未检出 | ≤30 | 未检出 | ≤20 | 未检出 | ≤20 | 未检出
77 | 雪地靴 | — | 38码 | — | — | 瑞安市人望鞋业 | 拿细耳旗舰店 /一号店 | 流通领域 | 合格 | 应符合QB/T 4556-2013标准5.2条要求 | 符合 | ≥45 | 左：68 右：65 |  | 均无 | ≤15.0 | 左：11.2 右：11.0 |  | 未见破裂及裂纹 | ---- | ---- | 沾色≥2-3 | 4-5 | 沾色≥2-3 | 4-5 | ≤10 | 左：9 右：9 | ≥0.30 | 0.36 | --- | --- | ≤300 | 未检出 | ≤75 | 未检出 | ≤75 | 未检出 | ≤20 | 未检出 | ≤20 | 未检出 | ≤20 | 未检出
78 | 雪地靴 | Lote Vsia | 39码 | — | — | 经销商：上海天册贸易有限公司 | 天册鞋业旗舰店/一号店 | 流通领域 | 合格 | 应符合QB/T 4556-2013标准5.2条要求 | 符合 | ≥45 | 左：67 右：69 |  | 均无 | ≤15.0 | 左：14.1 右：14.4 |  | 未见破裂及裂纹 | ---- | ---- | 沾色≥2-3 | 4-5 | 沾色≥2-3 | 4-5 | ≤10 | 左：8 右：8 | ≥0.30 | 0.35 | --- | --- | ≤300 | 11 | ≤75 | 未检出 | ≤75 | 未检出 | ≤30 | 未检出 | ≤20 | 未检出 | ≤20 | 未检出
79 | 雪地靴 | — | 39码 | — | — | 瑞安市赛美鞋业 | 美洲象鞋类旗舰店/一号店 | 流通领域 | 合格 | 应符合QB/T 4556-2013标准5.2条要求 | 符合 | ≥45 | 左：69 右：70 |  | 均无 | ≤15.0 | 左：10.3 右：9.9 |  | 未见破裂及裂纹 | ---- | ---- | 沾色≥2-3 | 4-5 | 沾色≥2-3 | 4-5 | ≤10 | 左：9 右：9 | ≥0.30 | 0.38 | --- | --- | ≤300 | 15 | ≤75 | 未检出 | ≤75 | 未检出 | ≤30 | 未检出 | ≤20 | 未检出 | ≤20 | 未检出
80 | 雪地靴 | FootFeel | 39码 | 合格品 | — | 杭州考克贸易有限公司 | 耐康鞋业专营店/一号店 | 流通领域 | 合格 | 应符合QB/T 4556-2013标准5.2条要求 | 符合 | ≥45 | 左：83 右：78 |  | 均无 | ≤15.0 | 左：11.9 右：12.2 |  | 未见破裂及裂纹 | ---- | ---- | 沾色≥2-3 | 4-5 | 沾色≥2-3 | 4-5 | ≤10 | 左：8 右：8 | ≥0.30 | 0.37 | --- | --- | ≤300 | 54 | ≤75 | 未检出 | ≤75 | 未检出 | ≤30 | 未检出 | ≤20 | 未检出 | ≤20 | 未检出
81 | 雪地靴 | — | 235mm、235mm、235mm、235mm | — | — | 丹徒区高桥佳龙裘革制品厂 | — | 生产企业 | 合格 | 应符合QB/T 4556-2013标准5.2条要求 | 符合 | ≥45 | 左：80 右：83 |  | 均无 | ≤15.0 | 左：12.3 右：12.3 |  | 未见破裂及裂纹 | ---- | ---- | 沾色≥2-3 | 4-5 | 沾色≥2-3 | 4-5 | ≤10 | 左：7 右：8 | ≥0.30 | 0.33 | --- | --- | ≤300 | 32 | ≤75 | 未检出 | ≤75 | 未检出 | ≤30 | 未检出 | ≤20 | 未检出 | ≤20 | 未检出
82 | 雪地靴 | koalafamily | 230mm、235mm、235mm、240mm | — | — | 镇江市丹徒区永信裘皮制品厂 | — | 生产企业 | 合格 | 应符合QB/T 4556-2013标准5.2条要求 | 符合 | ≥45 | 左：74 右：77 |  | 均无 | ≤15.0 | 左：13.9 右：13.9 |  | 未见破裂及裂纹 | ---- | ---- | 沾色≥2-3 | 4 | 沾色≥2-3 | 4 | ≤10 | 左：7 右：8 | ≥0.30 | 0.32 | --- | --- | ≤300 | 3 | ≤75 | 未检出 | ≤75 | 未检出 | ≤30 | 未检出 | ≤20 | 未检出 | ≤20 | 未检出
83 | 雪地靴 | 考拉公主 | 230mm、230mm、230mm、230mm | — | — | 丹徒区高桥镇宇翔裘革制品厂 | — | 生产企业 | 合格 | 应符合QB/T 4556-2013标准5.2条要求 | 符合 | ≥45 | 左：87 右：83 |  | 均无 | ≤15.0 | 左：12.7 右：12.6 |  | 未见破裂及裂纹 | ---- | ---- | 沾色≥2-3 | 4-5 | 沾色≥2-3 | 4-5 | ≤10 | 左：9 右：9 | ---- | ---- | --- | --- | ≤300 | 7 | ≤75 | 未检出 | ≤75 | 未检出 | ≤30 | 未检出 | ≤20 | 未检出 | ≤20 | 未检出
84 | 雪地靴 | — | 230mm、230mm、230mm、240mm | — | — | 镇江杰翔皮业有限公司 | — | 生产企业 | 合格 | 应符合QB/T 4556-2013标准5.2条要求 | 符合 | ≥45 | 左：74 右：71 |  | 均无 | ≤15.0 | 左：12.3 右：11.9 |  | 未见破裂及裂纹 | ---- | ---- | 沾色≥2-3 | 4-5 | 沾色≥2-3 | 4-5 | ≤10 | 左：8 右：8 | ≥0.30 | 0.36 | --- | --- | ≤300 | 38 | ≤75 | 未检出 | ≤75 | 45 | ≤30 | 未检出 | ≤20 | 未检出 | ≤20 | 未检出
85 | 雪地靴 | — | 235mm、235mm、240mm、250mm | — | — | 丹徒区高桥鑫伟裘皮制品厂 | — | 生产企业 | 不合格 | 应符合QB/T 4556-2013标准5.2条要求 | 符合 | ≥45 | 左：59 右：56 |  | 均无 | ≤15.0 | 左：13.0 右：12.0 |  | 未见破裂及裂纹 | ---- | ---- | 沾色≥2-3 | 4-5 | 沾色≥2-3 | 4-5 | ≤10 | 左：9 右：9 | ≥0.30 | 0.21 | --- | --- | ≤300 | 10 | ≤75 | 未检出 | ≤75 | 未检出 | ≤30 | 未检出 | ≤20 | 未检出 | ≤20 | 未检出
86 | 雪地靴 | — | 240mm、240mm、240mm、240mm | — | — | 丹徒区高桥鑫瑞达裘皮制品厂 | — | 生产企业 | 不合格 | 应符合QB/T 4556-2013标准5.2条要求 | 符合 | ≥45 | 左：75 右：78 |  | 均无 | ≤15.0 | 左：15.8 右：15.8 |  | 未见破裂及裂纹 | ---- | ---- | 沾色≥2-3 | 4-5 | 沾色≥2-3 | 4-5 | ≤10 | 左：7 右：7 | ≥0.30 | 0.37 | --- | --- | ≤300 | 42 | ≤75 | 未检出 | ≤75 | 未检出 | ≤30 | 未检出 | ≤20 | 未检出 | ≤20 | 未检出
87 | 雪地靴 | 维达斯 | 38码 | — | — | 镇江金德利鞋业有限公司 | — | 生产企业 | 合格 | 应符合QB/T 4556-2013标准5.2条要求 | 符合 | ≥45 | 左：83 右：88 |  | 均无 | ≤15.0 | 左：9.6 右：9.8 |  | 未见破裂及裂纹 | ---- | ---- | 沾色≥2-3 | 4-5 | 沾色≥2-3 | 4-5 | ≤10 | 左：8 右：8 | ≥0.30 | 0.38 | --- | --- | ≤300 | 14 | ≤75 | 51 | ≤75 | 未检出 | ≤30 | 未检出 | ≤20 | 未检出 | ≤20 | 未检出
88 | 雪地靴 | 爱美公主 | 38码 | — | — | 丹徒区高桥古月裘革制品厂 | — | 生产企业 | 合格 | 应符合QB/T 4556-2013标准5.2条要求 | 符合 | ≥45 | 左：69 右：66 |  | 均无 | ≤15.0 | 左：7.8 右：8.3 |  | 未见破裂及裂纹 | ---- | ---- | 沾色≥2-3 | 4 | 沾色≥2-3 | 4 | ≤10 | 左：8 右：9 | ≥0.30 | 0.37 | ---- | ---- | ≤300 | 49 | ≤75 | 未检出 | ≤75 | 未检出 | ≤30 | 未检出 | ≤20 | 未检出 | ≤20 | 未检出
89 | 雪地靴 | — | 39码 | — | — | 丹徒区高桥顺康裘革制品厂 | — | 生产企业 | 合格 | 应符合QB/T 4556-2013标准5.2条要求 | 符合 | ≥45 | 左：59 右：55 |  | 均无 | ≤15.0 | 左：11.0 右：9.9 |  | 未见破裂及裂纹 | ---- | ---- | 沾色≥2-3 | 4-5 | 沾色≥2-3 | 4-5 | ≤10 | 左：9 右：8 | ≥0.30 | 0.39 | ≤30 | 5 | ≤300 | 14 | ≤75 | 未检出 | ≤75 | 未检出 | ≤30 | 未检出 | ≤20 | 未检出 | ≤20 | 未检出
90 | 雪地靴 | — | 44码、44码、43码、43码 | — | — | 丹徒区高桥臻荣裘革制品厂 | — | 生产企业 | 合格 | 应符合QB/T 4556-2013标准5.2条要求 | 符合 | ≥45 | 左：68 右：61 |  | 均无 | ≤15.0 | 左：12.9 右：13.2 |  | 未见破裂及裂纹 | ---- | ---- | 沾色≥2-3 | 4 | 沾色≥2-3 | 4-5 | ≤10 | 左：8 右：9 | ≥0.30 | 0.38 | ---- | ---- | ≤300 | 4 | ≤75 | 未检出 | ≤75 | 未检出 | ≤30 | 未检出 | ≤20 | 未检出 | ≤20 | 未检出
91 | 雪地靴 | JUSTTER | 240mm、240mm、240mm、240mm | — | — | 镇江荣兴达皮毛制品有限公司 | — | 生产企业 | 合格 | 应符合QB/T 4556-2013标准5.2条要求 | 符合 | ≥45 | 左：82 右：78 |  | 均无 | ≤15.0 | 左：8.7 右：8.6 |  | 未见破裂及裂纹 | ---- | ---- | 沾色≥2-3 | 4 | 沾色≥2-3 | 4-5 | ≤10 | 左：8 右：8 | ≥0.30 | 0.41 | ---- | ---- | ≤300 | 9 | ≤75 | 未检出 | ≤75 | 未检出 | ≤30 | 未检出 | ≤20 | 未检出 | ≤20 | 未检出
92 | 雪地靴 | LK | 235mm、235mm、235mm、235mm | — | — | 镇江东创皮业有限公司 | — | 生产企业 | 不合格 | 应符合QB/T 4556-2013标准5.2条要求 | 符合 | ≥45 | 左：63 右：61 |  | 均无 | ≤15.0 | 左：13.0 右：13.0 |  | 未见破裂及裂纹 | ---- | ---- | 沾色≥2-3 | 4-5 | 沾色≥2-3 | 4-5 | ≤10 | 左：8 右：8 | ≥0.30 | 0.22 | ---- | ---- | ≤300 | 30 | ≤75 | 未检出 | ≤75 | 未检出 | ≤30 | 未检出 | ≤20 | 未检出 | ≤20 | 未检出
93 | 雪地靴 | EXDALa | 230mm、230mm、240mm、240mm | — | — | 丹徒区高桥亿得利裘革制品厂 | — | 生产企业 | 不合格 | 应符合QB/T 4556-2013标准5.2条要求 | 符合 | ≥45 | 左：59 右：57 |  | 均无 | ≤15.0 | 左：13.0 右：13.5 |  | 未见破裂及裂纹 | ---- | ---- | 沾色≥2-3 | 4-5 | 沾色≥2-3 | 4-5 | ≤10 | 左：9 右：9 | ≥0.30 | 0.27 | ---- | ---- | ≤300 | 5 | ≤75 | 未检出 | ≤75 | 未检出 | ≤30 | 未检出 | ≤20 | 未检出 | ≤20 | 未检出
94 | 雪地靴 | 德倪 | 230mm、230mm、230mm、230mm | — | — | 镇江德倪鞋业有限公司 | — | 生产企业 | 合格 | 应符合QB/T 4556-2013标准5.2条要求 | 符合 | ≥45 | 左：75 右：78 |  | 均无 | ≤15.0 | 左：13.5 右：13.6 |  | 未见破裂及裂纹 | ---- | ---- | 沾色≥2-3 | 4-5 | 沾色≥2-3 | 4-5 | ≤10 | 左：9 右：9 | ---- | ---- | ---- | ---- | ≤300 | 99 | ≤75 | 未检出 | ≤75 | 未检出 | ≤30 | 未检出 | ≤20 | 未检出 | ≤20 | 未检出
95 | 雪地靴 | — | 230mm、230mm、230mm、230mm | — | — | 镇江永兴裘皮服饰有限公司 | — | 生产企业 | 合格 | 应符合QB/T 4556-2013标准5.2条要求 | 符合 | ≥45 | 左：65 右：69 |  | 均无 | ≤15.0 | 左：4.6 右：4.7 |  | 未见破裂及裂纹 | ---- | ---- | 沾色≥2-3 | 4-5 | 沾色≥2-3 | 4-5 | ≤10 | 左：9 右：10 | ---- | ---- | ---- | ---- | ≤300 | 3 | ≤75 | 未检出 | ≤75 | 未检出 | ≤30 | 未检出 | ≤20 | 未检出 | ≤20 | 未检出
96 | 雪地靴 | MR.WAY | 230mm、235mm、235mm、235mm | — | — | 镇江市丹徒区明威鞋业有限公司 | — | 生产企业 | 合格 | 应符合QB/T 4556-2013标准5.2条要求 | 符合 | ≥45 | 左：72 右：76 |  | 均无 | ≤15.0 | 左：9.6 右：9.8 |  | 未见破裂及裂纹 | 干摩擦：沾色≥2-3 湿摩擦：沾色≥2-3 | 干摩擦：3-4湿摩擦：3-4 | ---- | ---- | 干摩擦：沾色≥2-3 湿摩擦：沾色≥2-3 | 干摩擦：4 湿摩擦：4 | ≤10 | 左：9 右：9 | ≥0.30 | 0.33 | ≤30 | 10 | ≤75 | 31 | ---- | ---- | ≤75 | 17 | ≤30 | 未检出 | ---- | ---- | ≤30 | 未检出
97 | 雪地靴 | — | 230mm、230mm、230mm、230mm | — | — | 镇江民康鞋业有限公司 | — | 生产企业 | 不合格 | 应符合QB/T 4556-2013标准5.2条要求 | 符合 | ≥45 | 左：60 右：59 |  | 均无 | ≤15.0 | 左：16.0 右：16.3 |  | 未见破裂及裂纹 | ---- | ---- | 沾色≥2-3 | 4-5 | 沾色≥2-3 | 4-5 | ≤10 | 左：8 右：8 | ---- | ---- | ---- | ---- | ≤300 | 12 | ≤75 | 未检出 | ≤75 | 未检出 | ≤30 | 未检出 | ≤20 | 未检出 | ≤20 | 未检出
98 | 雪地靴 | 卡狄圣谛 | 235mm、235mm、235mm、235mm | — | — | 丹徒区高桥鑫海裘皮制品厂 | — | 生产企业 | 合格 | 应符合QB/T 4556-2013标准5.2条要求 | 符合 | ≥45 | 左：53 右：55 |  | 均无 | ≤15.0 | 左：7.5 右：7.9 |  | 未见破裂及裂纹 | ---- | ---- | 沾色≥2-3 | 4 | 沾色≥2-3 | 4-5 | ≤10 | 左：10 右：10 | ≥0.30 | 0.36 | ---- | ---- | ≤300 | 24 | ≤75 | 未检出 | ≤75 | 未检出 | ≤30 | 未检出 | ≤20 | 未检出 | ≤20 | 未检出
99 | 雪地靴 | — | 235mm、235mm、235mm、235mm | — | — | 丹徒区高桥安庆裘革制品厂 | — | 生产企业 | 合格 | 应符合QB/T 4556-2013标准5.2条要求 | 符合 | ≥45 | 左：73 右：76 |  | 均无 | ≤15.0 | 左：13.6 右：13.8 |  | 未见破裂及裂纹 | ---- | ---- | 沾色≥2-3 | 4-5 | 沾色≥2-3 | 4-5 | ≤10 | 左：8 右：8 | ≥0.30 | 0.35 | ---- | ---- | ≤300 | 36 | ≤75 | 34 | ≤75 | 未检出 | ≤30 | 未检出 | ≤20 | 未检出 | ≤20 | 未检出
100 | 雪地靴 | QNZY | 240mm、240mm、240mm、240mm | — | — | 丹徒区高桥镇飞飞裘皮制品厂 | — | 生产企业 | 不合格 | 应符合QB/T 4556-2013标准5.2条要求 | 符合 | ≥45 | 左：55 右：57 |  | 均无 | ≤15.0 | 左：16.2 右：16.2 |  | 未见破裂及裂纹 | ---- | ---- | 沾色≥2-3 | 4-5 | 沾色≥2-3 | 4-5 | ≤10 | 左：7 右：8 | ≥0.30 | 0.36 | ---- | ---- | ≤300 | 3 | ≤75 | 未检出 | ≤75 | 未检出 | ≤30 | 未检出 | ≤20 | 未检出 | ≤20 | 未检出
101 | 雪地靴 | 迈威客 | 37码、37码、39码、39码 | — | — | 丹徒区高桥迈威客裘皮制品厂 | — | 生产企业 | 合格 | 应符合QB/T 4556-2013标准5.2条要求 | 符合 | ≥45 | 左：85 右：82 |  | 均无 | ≤15.0 | 左：14.0 右：14.0 |  | 未见破裂及裂纹 | 干摩擦：沾色≥2-3 湿摩擦：沾色≥2-3 | 干摩擦：4-5 湿摩擦：4 | ---- | ---- | 沾色≥2-3 | 4-5 | ≤10 | 左：8 右：8 | ≥0.30 | 0.33 | ---- | ---- | ≤75 | 32 | ---- | ---- | ≤75 | 未检出 | ≤30 | 未检出 | ---- | ---- | ≤20 | 未检出
102 | 雪地靴 | 奴巴迪 | 240mm、240mm、240mm、245mm | — | — | 丹徒区高桥镇亚杰裘皮制品厂 | — | 生产企业 | 不合格 | 应符合QB/T 4556-2013标准5.2条要求 | 符合 | ≥45 | 左：54 右：58 |  | 均无 | ≤15.0 | 左：14.5 右：14.5 |  | 未见破裂及裂纹 | ---- | ---- | 沾色≥2-3 | 4 | 沾色≥2-3 | 4-5 | ≤10 | 左：9 右：9 | ≥0.30 | 0.19 | ---- | ---- | ≤300 | 34 | ≤75 | 未检出 | ≤75 | 未检出 | ≤30 | 未检出 | ≤20 | 未检出 | ≤20 | 未检出
103 | 雪地靴 | 媚熙 | 240mm、240mm、240mm、240mm | — | — | 丹徒区高桥大和裘革制品厂 | — | 生产企业 | 合格 | 应符合QB/T 4556-2013标准5.2条要求 | 符合 | ≥45 | 左：53 右：59 |  | 均无 | ≤15.0 | 左：13.3 右：13.0 |  | 未见破裂及裂纹 | ---- | ---- | 沾色≥2-3 | 4 | 沾色≥2-3 | 4-5 | ≤10 | 左：8 右：8 | ≥0.30 | 0.31 | ---- | ---- | ≤300 | 13 | ≤75 | 未检出 | ≤75 | 未检出 | ≤30 | 未检出 | ≤20 | 未检出 | ≤20 | 未检出
104 | 雪地靴 | LGQ | 235mm、235mm、235mm、235mm | — | — | 丹徒区高桥兰傲裘革制品厂 | — | 生产企业 | 不合格 | 应符合QB/T 4556-2013标准5.2条要求 | 符合 | ≥45 | 左：60 右：61 |  | 均无 | ≤15.0 | 左：16.0 右：16.0 |  | 未见破裂及裂纹 | ---- | ---- | 沾色≥2-3 | 4 | 沾色≥2-3 | 4 | ≤10 | 左：9 右：9 | ≥0.30 | 0.23 | ---- | ---- | ≤300 | 4 | ≤75 | 未检出 | ≤75 | 未检出 | ≤30 | 未检出 | ≤20 | 未检出 | ≤20 | 未检出
105 | 雪地靴 | UBZ | 230mm、230mm、230mm、230mm | — | — | 丹徒区高桥润康裘革制品厂 | — | 生产企业 | 合格 | 应符合QB/T 4556-2013标准5.2条要求 | 符合 | ≥45 | 左：84 右：81 |  | 均无 | ≤15.0 | 左：13.1 右：12.8 |  | 未见破裂及裂纹 | ---- | ---- | 沾色≥2-3 | 4-5 | 沾色≥2-3 | 4-5 | ≤10 | 左：8 右：8 | ---- | ---- | ---- | ---- | ≤300 | 23 | ≤75 | 未检出 | ≤75 | 未检出 | ≤30 | 未检出 | ≤20 | 未检出 | ≤20 | 未检出
106 | 雪地靴 | — | 235mm、235mm、240mm、240mm | — | — | 镇江市丹徒区步青鞋业有限公司 | — | 生产企业 | 不合格 | 应符合QB/T 4556-2013标准5.2条要求 | 符合 | ≥45 | 左：122 右：133 |  | 均无 | ≤15.0 | 左：9.6 右：9.6 |  | 未见破裂及裂纹 | ---- | ---- | 沾色≥2-3 | 4 | 沾色≥2-3 | 4-5 | ≤10 | 左：12 右：12 | ≥0.30 | 0.31 | ---- | ---- | ≤300 | 8 | ≤75 | 未检出 | ≤75 | 未检出 | ≤30 | 未检出 | ≤20 | 未检出 | ≤20 | 未检出
107 | 雪地靴 | 旺达天新 | 240mm、240mm、240mm、240mm | — | — | 丹徒区高桥天新裘革制品厂 | — | 生产企业 | 合格 | 应符合QB/T 4556-2013标准5.2条要求 | 符合 | ≥45 | 左：66 右：69 |  | 均无 | ≤15.0 | 左：9.3 右：10.1 |  | 未见破裂及裂纹 | ---- | ---- | 沾色≥2-3 | 4-5 | 沾色≥2-3 | 4-5 | ≤10 | 左：8 右：8 | ≥0.30 | 0.31 | ---- | ---- | ≤300 | 92 | ≤75 | 未检出 | ≤75 | 未检出 | ≤30 | 未检出 | ≤20 | 未检出 | ≤20 | 未检出
108 | 雪地靴 | — | 245mm、245mm、230mm、250mm | — | — | 镇江市丹徒区嘉盛皮草有限公司 | — | 生产企业 | 合格 | 应符合QB/T 4556-2013标准5.2条要求 | 符合 | ≥45 | 左：58 右：59 |  | 均无 | ≤15.0 | 左：5.3 右：6.0 |  | 未见破裂及裂纹 | ---- | ---- | 沾色≥2-3 | 4-5 | 沾色≥2-3 | 4-5 | ≤10 | 左：8 右：8 | ≥0.30 | 0.31 | ≤30 | 13 | ≤300 | 3 | ≤75 | 未检出 | ≤75 | 未检出 | ≤30 | 未检出 | ≤20 | 未检出 | ≤20 | 未检出
109 | 雪地靴 | 足顺达 | 235mm、235mm、235mm、235mm | — | — | 镇江市丹徒区足顺达鞋厂 | — | 生产企业 | 合格 | 应符合QB/T 4556-2013标准5.2条要求 | 符合 | ≥45 | 左：78 右：82 |  | 均无 | ≤15.0 | 左：12.4 右：12.7 |  | 未见破裂及裂纹 | 干摩擦：沾色≥2-3 湿摩擦：沾色≥2-3 | 干摩擦：4 湿摩擦：4 | ---- | ---- | 沾色≥2-3 | 4-5 | ≤10 | 左：8 右：8 | ≥0.30 | 0.32 | ---- | ---- | ≤75 | 29 | ---- | ---- | ≤75 | 未检出 | ≤30 | 未检出 | ---- | ---- | ≤20 | 未检出
110 | 雪地靴 | — | 235mm、235mm、240mm、240mm | — | — | 镇江市丹徒区爱可达皮业有限公司 | — | 生产企业 | 合格 | 应符合QB/T 4556-2013标准5.2条要求 | 符合 | ≥45 | 左：83 右：78 |  | 均无 | ≤15.0 | 左：7.6 右：7.4 |  | 未见破裂及裂纹 | ---- | ---- | 沾色≥2-3 | 4-5 | 沾色≥2-3 | 4-5 | ≤10 | 左：8 右：8 | ≥0.30 | 0.33 | ≤30 | 16 | ≤300 | 未检出 | ≤75 | 未检出 | ≤75 | 未检出 | ≤20 | 未检出 | ≤20 | 未检出 | ≤20 | 未检出
111 | 女鞋 | — | 235mm、235mm、240mm、245mm | 合格品 | — | 嘉兴市特尊鞋业有限公司 | 天宁区天宁橙色风暴鞋店 | 流通领域 | 合格 | 应符合QB/T 4556-2013标准5.2条要求 | 符合 | ≥45 | 左：69 右：75 |  | 均无 | ≤15.0 | 左：9.3 右：9.5 |  | 未见破裂及裂纹 | ---- | ---- | 沾色≥2-3 | 4-5 | 沾色≥2-3 | 4-5 | ≤10 | 左：8 右：8 | ≥0.30 | 0.32 | ---- | ---- | ≤300 | 4 | ≤75 | 未检出 | ≤75 | 未检出 | ≤30 | 未检出 | ≤20 | 未检出 | ≤20 | 未检出
112 | CHKE防泼水系列中筒雪地靴 | CHEROKEE | 235mm、240mm、245mm、250mm | 一等品 | — | 经销商：康成投资（中国）有限公司 | 常州关河大润发商业有限公司 | 流通领域 | 合格 | 应符合QB/T 4556-2013标准5.2条要求 | 符合 | ≥45 | 左：73 右：76 |  | 均无 | ≤15.0 | 左：6.9 右：7.1 |  | 未见破裂及裂纹 | ---- | ---- | 沾色≥2-3 | 4-5 | 沾色≥2-3 | 3-4 | ≤10 | 左：9 右：9 | ≥0.30 | 0.32 | ---- | ---- | ≤300 | 未检出 | ≤75 | 未检出 | ≤75 | 未检出 | ≤20 | 未检出 | ≤20 | 未检出 | ≤20 | 未检出
113 | 蜜娅莉牛绒拉链中筒雪地靴 | — | 235mm、230mm、245mm、235mm | 合格品 | — | 康成投资（中国）有限公司 | 常州关河大润发商业有限公司 | 流通领域 | 合格 | 应符合QB/T 4556-2013标准5.2条要求 | 符合 | ≥45 | 左：53 右：52 |  | 均无 | ≤15.0 | 左：11.2 右：11.0 |  | 未见破裂及裂纹 | ---- | ---- | 沾色≥2-3 | 4-5 | 沾色≥2-3 | 4-5 | ≤10 | 左：8 右：8 | ≥0.30 | 0.30 | ---- | ---- | ≤300 | 13 | ≤75 | 未检出 | ≤75 | 未检出 | ≤30 | 未检出 | ≤20 | 未检出 | ≤20 | 未检出
114 | 流苏饰扣雪地靴 | — | 240mm | 合格品 | — | 经销商：深圳市西遇时尚服饰有限公司 | 深圳市西域鞋业有限公司常州分公司 | 流通领域 | 不合格 | 应符合QB/T 4556-2013标准5.2条要求 | 符合 | ≥45 | 左：62 右：59 |  | 左：无新裂纹 右：有1处新裂纹，长82.0mm | ≤15.0 | 左：7.0 右：7.0 |  | 未见破裂及裂纹 | 干摩擦：沾色≥2-3 湿摩擦：沾色≥2-3 | 干摩擦：3-4 湿摩擦：4 | 沾色≥2-3 | 4 | 沾色≥2-3 | 4 | ≤10 | 左：9 右：9 | ≥0.30 | 0.20 | ≤30 | 9 | ≤75 | 26 | ≤75 | 未检出 | ≤75 | 未检出 | ≤30 | 未检出 | ≤20 | 未检出 | ≤20 | 未检出
115 | 翻毛纽扣女士雪地靴 | — | 235mm、235mm、240mm、245mm | 合格品 | — | 热风投资有限公司 | 热风常州万达店 | 流通领域 | 不合格 | 应符合QB/T 4556-2013标准5.2条要求 | 符合 | ≥45 | 左：53 右：65 |  | 均无 | ≤15.0 | 左：8.3 右：8.6 |  | 未见破裂及裂纹 | 干摩擦：沾色≥2-3 湿摩擦：沾色≥2-3 | 干摩擦：4-5 湿摩擦：4-5 | 沾色≥2-3 | 4-5 | 沾色≥2-3 | 4-5 | ≤10 | 左：6 右：7 | ≥0.30 | 0.20 | ---- | ---- | ≤75 | 42 | ≤75 | 未检出 | ≤75 | 未检出 | ≤30 | 未检出 | ≤20 | 未检出 | ≤20 | 未检出
116 | 雪地靴 | 麤鹿 | 35码、36码、38码、39码 | 合格品 | — | 杭州友希商贸有限公司 | 江苏乐天玛特商业有限公司盐城建军路店 | 流通领域 | 不合格 | 应符合QB/T 4556-2013标准5.2条要求 | 符合 | ≥45 | 左：73 右：75 |  | 均无 | ≤15.0 | 左：4.3 右：4.4 |  | 未见破裂及裂纹 | ---- | ---- | 沾色≥2-3 | 4-5 | 沾色≥2-3 | 4-5 | ≤10 | 左：9 右：9 | ≥0.30 | 0.14 | ---- | ---- | ≤300 | 5 | ≤75 | 未检出 | ≤75 | 未检出 | ≤30 | 未检出 | ≤20 | 未检出 | ≤20 | 未检出
117 | 女鞋 | — | 235mm、235mm、240mm、245mm. | 合格品 | — | 确山县巨邦鞋塑有限公司 | 盐城市亭湖区城中陶华青鞋店 | 流通领域 | 合格 | 应符合QB/T 4556-2013标准5.2条要求 | 符合 | ≥45 | 左：56 右：58 |  | 均无 | ≤15.0 | 左：8.3 右：8.9 |  | 未见破裂及裂纹 | ---- | ---- | 沾色≥2-3 | 4 | 沾色≥2-3 | 4-5 | ≤10 | 左：8 右：9 | ≥0.30 | 0.31 | ---- | ---- | ≤300 | 10 | ≤75 | 未检出 | ≤75 | 未检出 | ≤30 | 未检出 | ≤20 | 未检出 | ≤20 | 未检出
118 | MP牛绒素面低筒滚边雪地靴 | — | 235mm、235mm、240mm、245mm | 合格品 | — | 康成投资（中国）有限公司 | 盐城大润发商业有限公司 | 流通领域 | 合格 | 应符合QB/T 4556-2013标准5.2条要求 | 符合 | ≥45 | 左：51 右：52 |  | 均无 | ≤15.0 | 左：11.0 右：9.9 |  | 未见破裂及裂纹 | ---- | ---- | 沾色≥2-3 | 4-5 | 沾色≥2-3 | 4-5 | ≤10 | 左：8 右：8 | ≥0.30 | 0.31 | ---- | ---- | ≤300 | 8 | ≤75 | 未检出 | ≤75 | 未检出 | ≤30 | 未检出 | ≤20 | 未检出 | ≤20 | 未检出
119 | 雪地靴 | — | 235mm | 合格品 | — | 江苏省镇江市聚缘鞋业有限公司 | 盐城金鹰国际购物中心有限公司奥里城 | 流通领域 | 不合格 | 应符合QB/T 4556-2013标准5.2条要求 | 符合 | ≥45 | 左：58 右：57 |  | 均无 | ≤15.0 | 左：15.7 右：15.8 |  | 未见破裂及裂纹 | ---- | ---- | 沾色≥2-3 | 4-5 | 沾色≥2-3 | 4-5 | ≤10 | 左：9 右：9 | ≥0.30 | 0.22 | ---- | ---- | ≤300 | 未检出 | ≤75 | 未检出 | ≤75 | 未检出 | ≤20 | 未检出 | ≤20 | 未检出 | ≤20 | 未检出