## 总表
2014年棉服产品监督抽查（风险监测）部分指标比较汇总表
序号 | 报告编号 | 网络平台名称 | 样品来源 | 产品信息 | [7 empty] | 检验结果 | 使用说明 | 纤维含量（%） |  | pH值 |  | 耐水色牢度（级） |  |  |  | 耐酸汗渍色牢度（级） |  |  |  | 耐碱汗渍色牢度（级） |  |  |  | 耐摩擦色牢度（级） |  |  |  | 接缝性能（纰裂）(cm) |  |  |  | 风险监测项目
[38 empty] | 填充物外漏 |  | 洗后外观质量 |  | 耐洗性 |  | 原材料要求
[18 empty] | 原样变色 |  | 沾色 |  | 原样变色 |  | 沾色 |  | 原样变色 |  | 沾色 |  | 耐干摩擦 |  | 耐湿摩擦 |  | 袖窿缝 |  | 摆缝
|  |  |  | 产品名称（标称） | 生产企业名称（标称） | 商标（标称） | 规格型号（标称） | 产品等级（标称） | 批号 | 单价 元 | 安全类别 |  | 是否符合GB5296.4 | 标准值 | 实测值 | 标准值 | 实测值 | 标准值 | 实测值 | 标准值 | 实测值 | 标准值 | 实测值 | 标准值 | 实测值 | 标准值 | 实测值 | 标准值 | 实测值 | 标准值 | 实测值 | 标准值 | 实测值 | 标准值 | 实测值 | 标准值 | 实测值 | 参考值 | 实测值 | 参考值 | 实测值 | 参考值 | 实测值 | 参考值 | 实测值
1 | NZJ(2014)QF12237 | - | 生产企业 | 休闲棉服 | 江苏百天奴服饰有限公司 | 百天奴 | 185/100A | 一等品 C类 | 14089（货号） | - | C | 合格 | 符合 | 面料：棉 68.1±5 聚酯纤维 31.9±5 相拼：棉 92±5 聚酯纤维 8±3 里料：聚酯纤维 100 填充物：聚酯纤维 100（仿丝绵） | 面料：棉 69.3 聚酯纤维 30.7 相拼：棉 93 聚酯纤维 7 里料：聚酯纤维 100 填充物：聚酯纤维 100 | 4.0～9.0 | 面料：6.8里料：7.0 | ≥3 | 面料：4-5里料：4-5 | ≥3 | 面料：聚酯4-5棉4-5里料：聚酯4-5棉4-5 | ≥3 | 面料：4-5里料：4-5 | ≥3 | 面料：聚酯4-5棉4-5里料：聚酯4-5棉4-5 | ≥3 | 面料：4-5里料：4-5 | ≥3 | 面料：聚酯4-5棉4-5里料：聚酯4-5棉4-5 | ≥3-4 | 面料：4-5里料：4-5 | ≥3-4（深色低半级） | 面料：4（深色） | ≤0.6 | 面料：0.3里料：0.4 | ≤0.6 | 面料：0.3里料:0.6 | ≤5 | 0 | 成品经水洗后复合、喷涂、印花及绣花面料不能起泡、脱落，表面部位不能有水渍，纽扣等附件不能脱落；洗后产品不允许明显起皱或变形 | 符合要求 | 成品经3次洗涤后填充物不能移动、打结、分布不均匀等 | 符合要求 | 不允许使用不透气的薄膜 | 未使用
2 | NZJ(2014)QF12238 | - | 生产企业 | 棉服装 | 苏州路易斯顿服饰有限公司 | 威力·路易斯顿 | 175/92A | 一等品 C类 | 1811（款号） | - | C | 合格 | 符合 | 面料：聚酯纤维100 相拼：聚酯纤维70±5粘纤30±5里料：聚酯纤维100填充物：聚酯纤维100 | 面料：聚酯纤维100相拼：纤维73粘纤27里料：聚酯纤维100填充料：聚酯纤维100 | 4.0-9.0 | 面料：7.1里料：6.8 | ≥3 | 面料：4-5里料：4-5 | ≥3 | 面料：聚酯4-5棉4-5里料：聚酯4-5棉4-5 | ≥3 | 面料：4-5里料：4-5 | ≥3 | 面料：聚酯4-5棉4-5里料：聚酯4-5棉4-5 | ≥3 | 面料：4-5里料：4-5 | ≥3 | 面料：聚酯4-5棉4-5里料：聚酯4-5棉4-5 | ≥3-4 | 面料：4-5里料：4-5 | ≥3-4（深色低半级） | 面料：4-5（深色） | ≤0.6 | 面料：0.2里料：0.3 | ≤0.6 | 面料：0.2里料:0.4 | ≤5 | 0 | 成品经水洗后复合、喷涂、印花及绣花面料不能起泡、脱落，表面部位不能有水渍，纽扣等附件不能脱落；洗后产品不允许明显起皱或变形 | 符合要求 | 成品经3次洗涤后填充物不能移动、打结、分布不均匀等 | 符合要求 | 不允许使用不透气的薄膜 | 未使用
3 | NZJ(2014)QF12239 | - | 生产企业 | 棉袄 | 无锡依布制衣有限公司 | 依佈 | 165/88A | 合格品 C类 | Y14D512（款号） | - | C | 合格 | 符合 | 面料：聚酯纤维 100 里料：聚酯纤维 100 填充物：聚酯纤维 100 | 面料：聚酯纤维 100 里料：聚酯纤维 100 填充物：聚酯纤维 100 | 4.0～9.0 | 面料：7.2里料：7.3 | ≥3 | 面料：4-5里料：4-5 | ≥3 | 面料：聚酯4-5棉4-5里料：聚酯4-5棉4-5 | ≥3 | 面料：4-5里料：4-5 | ≥3 | 面料：聚酯4-5棉4-5里料：聚酯4-5棉4-5 | ≥3 | 面料：4-5里料：4-5 | ≥3 | 面料：聚酯4-5棉4-5里料：聚酯4-5棉4-5 | 面料：≥3里料：≥3-4 | 面料：4-5里料：4-5 | ≥3（深色低半级） | 面料：4-5（深色） | ≤0.6 | 面料：0.3里料：0.3 | ≤0.6 | 面料：0.3里料:0.4 | ≤5 | 0 | 成品经水洗后复合、喷涂、印花及绣花面料不能起泡、脱落，表面部位不能有水渍，纽扣等附件不能脱落；洗后产品不允许明显起皱或变形 | 符合要求 | 成品经3次洗涤后填充物不能移动、打结、分布不均匀等 | 符合要求 | 不允许使用不透气的薄膜 | 未使用
4 | NZJ(2014)QF12332 | - | 生产企业 | 棉衣 | 南京陶玉梅服饰设计实业有限公司 | 陶玉梅 | 160/84A | 合格品 C类 | F41T705（款号） | - | C | 合格 | 符合 | 面料：棉 69.1±5 聚酯纤维 30.9±5 里料：涤纶（聚酯纤维）100 填充物：涤纶（聚酯纤维）100 | 面料：棉 68.4 聚酯纤维 31.6 里料：聚酯纤维 100 填充物：聚酯纤维 100 | 4.0～9.0 | 面料：6.4里料：6.5 | ≥3 | 面料：4-5里料：4-5 | ≥3 | 面料：聚酯4-5棉4里料：聚酯4-5棉4-5 | ≥3 | 面料：4-5里料：4-5 | ≥3 | 面料：聚酯4-5棉4-5里料：聚酯4-5棉4-5 | ≥3 | 面料：4-5里料：4-5 | ≥3 | 面料：聚酯4棉4-5里料：聚酯4-5棉4-5 | 面料：≥3里料：≥3-4 | 面料：4-5里料：4 | ≥3（深色低半级） | 面料：3（深色） | ≤0.6 | 面料：0.3里料：0.4 | ≤0.6 | 面料：0.3里料:0.3 | ≤5 | 0 | 成品经干洗后复合、喷涂、印花及绣花面料不能起泡、脱落，表面部位不能有水渍，纽扣等附件不能脱落；洗后产品不允许明显起皱或变形 | 符合要求 | 成品经3次洗涤后填充物不能移动、打结、分布不均匀等 | 符合要求 | 不允许使用不透气的薄膜 | 未使用
5 | NZJ(2014)QF12949 | - | 生产企业 | 棉衣 | 南京迷你秀服饰有限公司 | 贝诺凯依 | 180/100A | 合格品 C类 | D-011334（货号） | - | C | 不合格 | 符合 | 面料：涤纶（聚酯纤维）100 里料：涤纶（聚酯纤维）100 填充物：腈纶棉 100 | 面料：锦纶 64.7 聚酯纤维 35.3 里料：聚酯纤维 100 填充物：聚酯纤维 100 | 4.0～9.0 | 面料：6.7里料：7.0 | ≥3 | 面料：4-5里料：4-5 | ≥3 | 面料：锦4-5聚酯4-5里料：聚酯4-5棉4-5 | ≥3 | 面料：4-5里料：4-5 | ≥3 | 面料：锦4-5聚酯4-5里料：聚酯4-5棉4-5 | ≥3 | 面料：4-5里料：4-5 | ≥3 | 面料：锦4-5聚酯4-5里料：聚酯4-5棉4-5 | 面料：≥3里料：≥3-4 | 面料：4里料：4-5 | ≥3（深色低半级） | 面料：4（深色） | ≤0.6 | 面料：0.3里料：0.8 | ≤0.6 | 面料：0.3里料：0.5 | ≤5 | 0 | 成品经水洗后复合、喷涂、印花及绣花面料不能起泡、脱落，表面部位不能有水渍，纽扣等附件不能脱落；洗后产品不允许明显起皱或变形 | 符合要求 | 成品经3次洗涤后填充物不能移动、打结、分布不均匀等 | 符合要求 | 不允许使用不透气的薄膜 | 未使用
6 | NZJ(2014)QF12950 | - | 生产企业 | 女式棉衣 | 南京圣迪奥时装有限公司 | S·DEER | 165/84A | 合格品 C类 | S14481906（货号） | - | C | 合格 | 符合 | 主料：聚酯纤维 100 里料：聚酯纤维 100 填充物：聚酯纤维 100 | 主料：聚酯纤维 100 里料：聚酯纤维 100 填充物：聚酯纤维 100 | 4.0～9.0 | 面料：7.0里料：6.2 | ≥3 | 面料：4-5里料：4-5 | ≥3 | 面料：聚酯4-5棉4-5里料：聚酯4-5棉4-5 | ≥3 | 面料：4-5里料：4-5 | ≥3 | 面料：聚酯4-5棉4-5里料：聚酯4-5棉4-5 | ≥3 | 面料：4-5里料：4-5 | ≥3 | 面料：聚酯4-5棉4-5里料：聚酯4-5棉4-5 | 面料：≥3里料：≥3-4 | 面料：4-5里料：4-5 | ≥3（深色低半级） | 面料：4-5（深色） | ≤0.6 | 面料：0.2里料：0.5 | ≤0.6 | 面料：0.2里料：0.5 | ≤5 | 0 | 成品经水洗后复合、喷涂、印花及绣花面料不能起泡、脱落，表面部位不能有水渍，纽扣等附件不能脱落；洗后产品不允许明显起皱或变形 | 符合要求 | 成品经3次洗涤后填充物不能移动、打结、分布不均匀等 | 符合要求 | 不允许使用不透气的薄膜 | 未使用
7 | NZJ(2014)QF12951 | - | 生产企业 | 女上衣 | 南京圆梦制衣有限公司 | 富太 | 175/96A | 合格品 C类 | 1234（货号） | - | C | 合格 | 符合 | 面料：聚酯纤维 96±5 氨纶 4±3 里料：聚酯纤维 100 填充料：聚酯纤维 100 | 面料：聚酯纤维 98氨纶 2里料：聚酯纤维 100填充料：聚酯纤维 100 | 4.0～9.0 | 面料：6.7里料：6.4 | ≥3 | 面料：4-5里料：4-5 | ≥3 | 面料：聚酯4-5棉4-5里料：聚酯4-5棉4-5 | ≥3 | 面料：4-5里料：4-5 | ≥3 | 面料：聚酯4-5棉4-5里料：聚酯4-5棉4-5 | ≥3 | 面料：4-5里料：4-5 | ≥3 | 面料：聚酯4-5棉4-5里料：聚酯4-5棉4-5 | 面料：≥3里料：≥3-4 | 面料：4-5里料：4-5 | ≥3（深色低半级） | 面料：4-5（深色） | ≤0.6 | 里料：0.4 | ≤0.6 | 里料：0.5 | ≤5 | 2 | 成品经水洗后复合、喷涂、印花及绣花面料不能起泡、脱落，表面部位不能有水渍，纽扣等附件不能脱落；洗后产品不允许明显起皱或变形 | 符合要求 | 成品经3次洗涤后填充物不能移动、打结、分布不均匀等 | 符合要求 | 不允许使用不透气的薄膜 | 未使用
8 | NZJ(2014)QF13103 | - | 生产企业 | 立领棉衣 | 南京罗利曼服饰有限公司 | 慕丽莎 | 170/92A | 合格品 C类 | DY1010（货号） | - | C | 不合格 | 不符合 | 面料：棉 97±5聚酯纤维 3±3（＞0） 里料：聚酯纤维 100 填充料：聚酯纤维 100 | 面料：棉 99聚酯纤维 1里料：聚酯纤维 100填充料：聚酯纤维 100 | 4.0～9.0 | 面料：8.8里料：7.4 | ≥3 | 面料：4-5里料：4-5 | ≥3 | 面料：棉2-3聚酯3-4里料：聚酯4-5棉4-5 | ≥3 | 面料：4-5里料：4-5 | ≥3 | 面料：棉2-3聚酯3-4里料：聚酯4-5棉4-5 | ≥3 | 面料：4-5里料：4-5 | ≥3 | 面料：棉2聚酯3里料：聚酯4-5棉4-5 | 面料：≥3里料：≥3-4 | 面料：4-5里料：4-5 | ≥3（深色低半级） | 面料：2-3（深色） | ≤0.6 | 面料：0.2里料：0.5 | ≤0.6 | 面料：0.2里料：0.5 | ≤5 | 0 | 成品经水洗后复合、喷涂、印花及绣花面料不能起泡、脱落，表面部位不能有水渍，纽扣等附件不能脱落；洗后产品不允许明显起皱或变形 | 符合要求 | 成品经3次洗涤后填充物不能移动、打结、分布不均匀等 | 符合要求 | 不允许使用不透气的薄膜 | 未使用
9 | NZJ(2014)QF13104 | - | 生产企业 | 绣花棉衣 | 南京荣萍服饰有限公司 | 荣萍 | 165/88A | 合格品 C类 | TM13242（货号） | - | C | 合格 | 符合 | 面料：棉 70.6±5 聚酯纤维 29.4±5 里料：聚酯纤维 100 填充物：聚酯纤维 100 | 面料：棉 68.6 聚酯纤维 31.4 里料：聚酯纤维 100 填充物：聚酯纤维 100 | 4.0～9.0 | 面料：8.2里料：7.2 | ≥3 | 面料：4-5里料：4-5 | ≥3 | 面料：聚酯4棉3里料：聚酯4-5棉4-5 | ≥3 | 面料：4-5里料：4-5 | ≥3 | 面料：聚酯4棉3里料：聚酯4-5棉4-5 | ≥3 | 面料：4-5里料：4-5 | ≥3 | 面料：聚酯4棉3里料：聚酯4-5棉4-5 | 面料：≥3里料：≥3-4 | 面料：4-5里料：4-5 | ≥3（深色低半级） | 面料：3（深色） | ≤0.6 | 面料：0.2里料：0.4 | ≤0.6 | 面料：0.2里料：0.4 | ≤5 | 2 | 成品经水洗后复合、喷涂、印花及绣花面料不能起泡、脱落，表面部位不能有水渍，纽扣等附件不能脱落；洗后产品不允许明显起皱或变形 | 符合要求 | 成品经3次洗涤后填充物不能移动、打结、分布不均匀等 | 符合要求 | 不允许使用不透气的薄膜 | 未使用
10 | NZJ(2014)QF13281 | - | 生产企业 | 女童梭织棉衣 | 江苏舜天豪舰贸易有限公司 | NEEZA | 160/80 | 合格品 C类 | 214440527（款号） | - | C | 不合格 | 符合 | 面料：聚酯纤维 100 里料：聚酯纤维 100 填充物：聚酯纤维 100 | 面料：聚酯纤维 100 里料：聚酯纤维 100 填充物：聚酯纤维 100 | 4.0～9.0 | 面料：7.1里料：7.0 | ≥3 | 面料：4-5里料：4-5 | ≥3 | 面料：聚酯4-5棉4-5里料：聚酯4-5棉4-5 | ≥3 | 面料：4-5里料：4-5 | ≥3 | 面料：聚酯4-5棉4-5里料：聚酯4-5棉4-5 | ≥3 | 面料：4-5里料：4-5 | ≥3 | 面料：聚酯4-5棉4-5里料：聚酯4-5棉4-5 | 面料：≥3里料：≥3-4 | 面料：4-5里料：4-5 | ≥3（深色低半级） | 面料：4-5（深色） | ≤0.6 | 面料：0.3里料：0.3 | ≤0.6 | 面料：0.3里料：0.3 | ≤5 | 0 | 成品经水洗后复合、喷涂、印花及绣花面料不能起泡、脱落，表面部位不能有水渍，纽扣等附件不能脱落；洗后产品不允许明显起皱或变形 | 符合要求 | 成品经3次洗涤后填充物不能移动、打结、分布不均匀等 | 填充物移动、不均匀 | 不允许使用不透气的薄膜 | 未使用
11 | NZJ(2014)QF13371 | - | 生产企业 | 棉服装 | 南京当代服饰有限公司 | 依莎菲尔 | 160/84A | 合格品 C类 | DA355NE | - | C | 合格 | 符合 | 面料：聚酯纤维 100 里料：聚酯纤维 100 胆料：聚酯纤维 100 配料1：聚酯纤维 100 配料2：锦纶 100 毛领基布：聚酯纤维 100 绒毛：腈纶 100 填充物：聚酯纤维 100 | 面料：聚酯纤维 100 里料：聚酯纤维 100 胆料：聚酯纤维 100 配料1：聚酯纤维 100 配料2：锦纶 100 毛领基布：聚酯纤维 100 绒毛：腈纶 100 填充物：聚酯纤维 100 | 4.0～9.0 | 面料：6.7里料：6.7 | ≥3 | 面料：4-5里料：4-5 | ≥3 | 面料：聚酯4-5棉4-5里料：聚酯4-5棉4-5 | ≥3 | 面料：4-5里料：4-5 | ≥3 | 面料：聚酯4-5棉4-5里料：聚酯4-5棉4-5 | ≥3 | 面料：4-5里料：4-5 | ≥3 | 面料：聚酯4-5棉4-5里料：聚酯4-5棉4-5 | 面料：≥3里料：≥3-4 | 面料：4-5里料：4-5 | ≥3（深色低半级） | 面料：4（深色） | ≤0.6 | 面料：0.3里料：0.5 | ≤0.6 | 面料：0.3里料：0.6 | ≤5 | 0 | 成品经水洗后复合、喷涂、印花及绣花面料不能起泡、脱落，表面部位不能有水渍，纽扣等附件不能脱落；洗后产品不允许明显起皱或变形 | 符合要求 | 成品经3次洗涤后填充物不能移动、打结、分布不均匀等 | 符合要求 | 不允许使用不透气的薄膜 | 未使用
12 | NZJ(2014)QF13418 | - | 生产企业 | 男棉风衣 | 南京斯高瑞服饰有限公司 | 斯高瑞 | 175/96A | 合格品 C类 | 9421119003（货号） | - | C | 不合格 | 符合 | 面料：聚酯纤维 75±5 粘胶 25±5 里料：聚酯纤维 65±5 粘纤 35±5 填充：聚酯纤维 100 | 面料：聚酯纤维 75粘纤 25 大身里料：聚酯纤维 67粘纤 33 填充物：聚酯纤维 100 | 4.0～9.0 | 面料：6.6里料：6.5 | ≥3 | 面料：4-5里料：4-5 | ≥3 | 面料：聚酯4-5粘4-5里料：聚酯4-5粘4-5 | ≥3 | 面料：4-5里料：4-5 | ≥3 | 面料：聚酯4-5粘4-5里料：聚酯4-5粘4-5 | ≥3 | 面料：4-5里料：4-5 | ≥3 | 面料：聚酯4-5粘4-5里料：聚酯4-5粘4-5 | 面料：≥3里料：≥3-4 | 面料：4-5里料：4-5 | ≥3（深色低半级） | 面料：4-5（深色） | ≤0.6 | 面料：0.4里料：0.6 | ≤0.6 | 面料：0.4里料：1.5 | ≤5 | 21 | 成品经水洗后复合、喷涂、印花及绣花面料不能起泡、脱落，表面部位不能有水渍，纽扣等附件不能脱落；洗后产品不允许明显起皱或变形 | 符合要求 | 成品经3次洗涤后填充物不能移动、打结、分布不均匀等 | 符合要求 | 不允许使用不透气的薄膜 | 未使用
13 | NZJ(2014)QF13419 | - | 生产企业 | 休闲棉衣 | 南京创海服饰有限公司 | 保罗梵希 | 185/100A | 合格品 C类 | Z6029（货号） | - | C | 合格 | 符合 | 面料：聚酯纤维 100 （非纤维物质除外） 相拼：聚酯纤维 100 里料：聚酯纤维 100 填充物：聚酯纤维 100 | 面料：聚酯纤维 100（非纤维物质除外） 相拼：聚酯纤维 100 里料：聚酯纤维 100 填充物：聚酯纤维 100 | 4.0～9.0 | 面料：6.5里料：6.9 | ≥3 | 面料：4-5里料：4-5 | ≥3 | 面料：聚酯4-5棉4-5里料：聚酯4-5棉4-5 | ≥3 | 面料：4-5里料：4-5 | ≥3 | 面料：聚酯4-5棉4-5里料：聚酯4-5棉4-5 | ≥3 | 面料：4-5里料：4-5 | ≥3 | 面料：聚酯4-5棉4-5里料：聚酯4-5棉4-5 | 面料：≥3里料：≥3-4 | 面料：4-5里料：4-5 | ≥3（深色低半级） | 面料：4-5（深色） | ≤0.6 | 面料：0.3 | ≤0.6 | 面料：0.4 | ≤5 | 0 | 成品经水洗后复合、喷涂、印花及绣花面料不能起泡、脱落，表面部位不能有水渍，纽扣等附件不能脱落；洗后产品不允许明显起皱或变形 | 符合要求 | 成品经3次洗涤后填充物不能移动、打结、分布不均匀等 | 符合要求 | 不允许使用不透气的薄膜 | 未使用
14 | NZJ(2014)QF13568 | - | 生产企业 | 棉上衣 | 南京乐迪服饰有限公司 | HaoDeng | 165/88A | 合格品 C类 | W-13D-1317（货号） | - | C | 合格 | 符合 | 面料：聚酯纤维 100 里料：聚酯纤维 100 填充物：聚酯纤维 100 | 面料：聚酯纤维 100 里料：聚酯纤维 100 填充物：聚酯纤维 100 | 4.0～9.0 | 面料：6.6里料：6.6 | ≥3 | 面料：4-5里料：4-5 | ≥3 | 面料：聚酯4-5棉4-5里料：聚酯4-5棉4-5 | ≥3 | 面料：4-5里料：4-5 | ≥3 | 面料：聚酯4-5棉4-5里料：聚酯4-5棉4-5 | ≥3 | 面料：4-5里料：4-5 | ≥3 | 面料：聚酯4-5棉4-5里料：聚酯4-5棉4-5 | 面料：≥3里料：≥3-4 | 面料：4-5里料：4-5 | ≥3（深色低半级） | 面料：4（深色） | ≤0.6 | 面料：0.3里料：0.5 | ≤0.6 | 面料：0.4里料：0.5 | ≤5 | 0 | 成品经水洗后复合、喷涂、印花及绣花面料不能起泡、脱落，表面部位不能有水渍，纽扣等附件不能脱落；洗后产品不允许明显起皱或变形 | 符合要求 | 成品经3次洗涤后填充物不能移动、打结、分布不均匀等 | 符合要求 | 不允许使用不透气的薄膜 | 未使用
15 | NZJ(2014)QF13657 | - | 生产企业 | 长款棉衣 | 南京沃兰儿服饰有限公司 | 提兰 TEELAN | 165/88A | 一等品 C类 | 12080（货号） | - | C | 不符合 | 符合 | 面料：聚酯纤维 100 里料：聚酯纤维 100 填充物：涤纶（聚酯纤维）100 | 面料：聚酯纤维 100 里料：聚酯纤维 100 填充物：聚酯纤维 100 | 4.0～9.0 | 面料：6.9里料：6.7 | ≥3 | 面料：4-5里料：4-5 | ≥3 | 面料：聚酯4-5棉4-5里料：聚酯4-5棉4-5 | ≥3 | 面料：4-5里料：4-5 | ≥3 | 面料：聚酯4-5棉4-5里料：聚酯4-5棉4-5 | ≥3 | 面料：4-5里料：4-5 | ≥3 | 面料：聚酯4-5棉4-5里料：聚酯4-5棉4-5 | ≥3-4 | 面料：4-5里料：4-5 | ≥3-4（深色低半级） | 面料：4-5（深色） | ≤0.6 | 面料：0.3里料：0.3 | ≤0.6 | 面料：0.3里料：0.3 | ≤5 | 0 | 成品经水洗后复合、喷涂、印花及绣花面料不能起泡、脱落，表面部位不能有水渍，纽扣等附件不能脱落；洗后产品不允许明显起皱或变形 | 符合要求 | 成品经3次洗涤后填充物不能移动、打结、分布不均匀等 | 填充物移动，分布不均匀 | 不允许使用不透气的薄膜 | 未使用
16 | NZJ(2014)QF12421 | - | 商场超市 | 立领拉链外套（棉服装） | 深圳市布鲁斯服装有限公司 | Antony Morato | 180/92A | 合格品 C类 | AM143A014（款号） | 1376 | C | 不合格 | 不符合 | 面料：涤纶（聚酯纤维）65±5 锦纶 35±5 里料：涤纶（聚酯纤维）100 填充物：涤纶（聚酯纤维）100 | 面料：锦纶 64 聚酯纤维 36 里料：聚酯纤维 100 填充物：聚酯纤维 100 | 4.0～9.0 | 面料：7.1里料：7.7 | ≥3 | 面料：4-5里料：4-5 | ≥3 | 面料：锦4-5聚酯4-5里料：聚酯4-5棉4-5 | ≥3 | 面料：4-5里料：4-5 | ≥3 | 面料：锦4-5聚酯4-5里料：聚酯4-5棉4-5 | ≥3 | 面料：4-5里料：4-5 | ≥3 | 面料：锦4-5聚酯4-5里料：聚酯4-5棉4-5 | 面料：≥3里料：≥3-4 | 面料：4-5里料：4-5 | ≥3（深色低半级） | 面料：4-5（深色） | ≤0.6 | 面料：0.4里料：0.4 | ≤0.6 | — | ≤5 | 0 | 成品经水洗后复合、喷涂、印花及绣花面料不能起泡、脱落，表面部位不能有水渍，纽扣等附件不能脱落；洗后产品不允许明显起皱或变形 | 符合要求 | 成品经3次洗涤后填充物不能移动、打结、分布不均匀等 | 符合要求 | 不允许使用不透气的薄膜 | 未使用
17 | NZJ(2014)QF12422 | - | 商场超市 | 棉衣 | 东莞市松鹰实业有限公司 | PINE&EAGLE | 180/96A | 合格品 C类 | 24422022（款号） | 950 | C | 合格 | 符合 | 面料：聚酯纤维 100 里料：锦纶 100 填充物：聚酯纤维 100 | 面料：聚酯纤维 100 里料：锦纶 100 填充物：聚酯纤维 100 | 4.0～9.0 | 面料：8.8里料：7.3 | ≥3 | 面料：4-5里料：4-5 | ≥3 | 面料：聚酯4-5棉4-5里料：锦4-5毛4-5 | ≥3 | 面料：4-5里料：4-5 | ≥3 | 面料：聚酯4-5棉4-5里料：锦4-5毛4-5 | ≥3 | 面料：4-5里料：4-5 | ≥3 | 面料：聚酯4-5棉4-5里料：锦4-5毛4-5 | 面料：≥3里料：≥3-4 | 面料：4-5里料：4-5 | ≥3（深色低半级） | 面料：4-5（深色） | ≤0.6 | 面料：0.3里料：0.4 | ≤0.6 | 面料：0.3里料：0.4 | ≤5 | 0 | 成品经水洗后复合、喷涂、印花及绣花面料不能起泡、脱落，表面部位不能有水渍，纽扣等附件不能脱落；洗后产品不允许明显起皱或变形 | 符合要求 | 成品经3次洗涤后填充物不能移动、打结、分布不均匀等 | 符合要求 | 不允许使用不透气的薄膜 | 未使用
18 | NZJ(2014)QF12423 | - | 商场超市 | 棉服 | 上海珊尔丽雪服饰有限公司 | Shallish | 170/92A | 一等品 C类 | 34804（款号） | 1485 | C | 合格 | 符合 | 面料：聚酯纤维 100 里料：聚酯纤维 100 填充物：聚酯纤维 100 | 面料：聚酯纤维 100 里料：聚酯纤维 100 填充物：聚酯纤维 100 | 4.0～9.0 | 面料：7.2里料7.0 | ≥3 | 面料：4-5里料：4-5 | ≥3 | 面料：聚酯4棉4里料：聚酯4棉4-5 | ≥3 | 面料：4-5里料：4-5 | ≥3 | 面料：聚酯4棉4里料：聚酯4棉4-5 | ≥3 | 面料：4-5里料：4-5 | ≥3 | 面料：聚酯4棉4里料：聚酯4棉4-5 | ≥3-4 | 面料：4里料：3-4 | ≥3-4（深色低半级） | 面料：4（深色） | ≤0.6 | 面料：0.3里料：0.4 | ≤0.6 | 面料：0.3里料：0.4 | ≤5 | 0 | 成品经干洗后复合、喷涂、印花及绣花面料不能起泡、脱落，表面部位不能有水渍，纽扣等附件不能脱落；洗后产品不允许明显起皱或变形 | 符合要求 | 成品经3次洗涤后填充物不能移动、打结、分布不均匀等 | 符合要求 | 不允许使用不透气的薄膜 | 未使用
19 | NZJ(2014)QF12424 | - | 商场超市 | 棉服 | 中山市英弗莱特服饰有限公司 | 暗溯（UNDERSET） | XXL | — B类 | 3130700201（货号） | 1279 | B | 不合格 | 不符合 | 主布：棉 96±5 氨纶4±3 里料：涤纶（聚酯纤维）100 填充物：涤纶（聚酯纤维）100 | 主布：棉 66 聚酯纤维 25 氨纶 9 里料：聚酯纤维 100 填充物：聚酯纤维 100 | 4.0～9.0 | 面料：7.4里料：7.1 | ≥3 | 面料：4-5里料：4-5 | ≥3 | 面料：聚酯4-5棉4-5里料：聚酯4-5棉4-5 | ≥3 | 面料：4-5里料：4-5 | ≥3 | 面料：聚酯4-5棉4-5里料：聚酯4-5棉4-5 | ≥3 | 面料：4-5里料：4-5 | ≥3 | 面料：聚酯4-5棉4-5里料：聚酯4-5棉4-5 | 面料：≥3里料：≥3-4 | 面料：4-5里料：4-5 | ≥3（深色低半级） | 面料：4（深色） | ≤0.6 | 面料：0.3里料0.4 | ≤0.6 | 面料：0.3里料0.4 | ≤5 | 2 | 成品经干洗后复合、喷涂、印花及绣花面料不能起泡、脱落，表面部位不能有水渍，纽扣等附件不能脱落；洗后产品不允许明显起皱或变形 | 符合要求 | 成品经3次洗涤后填充物不能移动、打结、分布不均匀等 | 符合要求 | 不允许使用不透气的薄膜 | 未使用
20 | NZJ(2014)QF12425 | - | 商场超市 | 棉衣 | 上海迪洋服饰有限公司 | GOLD SHARK | 175/92A | 一等品 C类 | AMY3140280050（货号） | 1290 | C | 不合格 | 不符合 | 面料：聚酯纤维 100 针织：腈纶 61.5±5 羊毛 26.4±5 聚酯纤维 12.1±5 里料：聚酯纤维 100填充料：/ | 机织面料：聚酯纤维 100 针织面料：腈纶 61.9羊毛 26.3聚酯纤维 11.8 里料：聚酯纤维 100填充料：聚酯纤维100 | 4.0～9.0 | 面料：7.3里料：7.3 | ≥3 | 机织面料：4-5针织面料：4-5里料：4-5 | ≥3 | 机织面料：聚酯4-5棉4-5针织面料：腈4-5毛4里料：聚酯4-5棉4-5 | ≥3 | 机织面料：4-5针织面料：4-5里料：4-5 | ≥3 | 机织面料：聚酯4-5棉4-5针织面料：腈4-5毛3-4里料：聚酯4-5棉4-5 | ≥3 | 机织面料：4-5针织面料：4-5里料：4-5 | ≥3 | 机织面料：聚酯4-5棉4-5针织面料：腈4-5毛3-4里料：聚酯4-5棉4-5 | 面料：≥3里料：≥3-4 | 机织面料：4-5针织面料：4里料：4-5 | ≥3-4（深色低半级） | 机织面料：4-5（深色）针织面料：4（深色） | ≤0.6 | 机织面料：0.3里料：0.4 | ≤0.6 | 机织面料：0.3里料：0.4 | ≤5 | 0 | 成品经水洗后复合、喷涂、印花及绣花面料不能起泡、脱落，表面部位不能有水渍，纽扣等附件不能脱落；洗后产品不允许明显起皱或变形 | 符合要求 | 成品经3次洗涤后填充物不能移动、打结、分布不均匀等 | 符合要求 | 不允许使用不透气的薄膜 | 未使用
21 | NZJ(2014)QF12426 | - | 商场超市 | 外套（棉服装） | 珠海赫基服饰有限公司 | Five Plus | 170/92A | 一等品 C类 | 2143043550（款号） | 1190 | C | 合格 | 符合 | 面料：聚酯纤维 100 （绣花线除外） 里料：聚酯纤维 100 夹棉：聚酯纤维 100 | 面料：聚酯纤维 （绣花线除外）里料：聚酯纤维 100填充物：聚酯纤维 100 | 4.0～9.0 | 面料：5.1里料：7.1 | ≥3 | 面料：4-5里料：4-5 | ≥3 | 面料：聚酯3-4棉3-4里料：聚酯4-5棉4-5 | ≥3 | 面料：4-5里料：4-5 | ≥3 | 面料：聚酯3-4棉3-4里料：聚酯4-5棉4-5 | ≥3 | 面料：4-5里料：4-5 | ≥3 | 面料：聚酯3-4棉3-4里料：聚酯4-5棉4-5 | ≥3-4 | 面料：3-4里料：4-5 | ≥3-4（深色低半级） | 面料：3-4 | ≤0.6 | 面料：0.4里料：0.4 | ≤0.6 | 面料：0.4里料：0.4 | ≤5 | 3 | 成品经水洗后复合、喷涂、印花及绣花面料不能起泡、脱落，表面部位不能有水渍，纽扣等附件不能脱落；洗后产品不允许明显起皱或变形 | 符合要求 | 成品经3次洗涤后填充物不能移动、打结、分布不均匀等 | 符合要求 | 不允许使用不透气的薄膜 | 未使用
22 | NZJ(2014)QF12427 | - | 商场超市 | 棉服 | 海澜之家服饰股份有限公司 | 海澜之家 | 180/96A | 合格品 C类 | HWMAJ3G004A（品号） | 188 | C | 合格 | 符合 | 面料：聚酯纤维 100 里料：聚酯纤维 100 填充物：聚酯纤维 100 （无纺布除外） | 面料：聚酯纤维 100 里料：聚酯纤维 100 填充物：聚酯纤维 100 （无纺布除外） | 4.0～9.0 | 面料：6.9里料：7.2 | ≥3 | 面料：4-5里料：4-5 | ≥3 | 面料：聚酯4-5棉4-5里料：聚酯4-5棉4-5 | ≥3 | 面料：4-5里料：4-5 | ≥3 | 面料：聚酯4-5棉4-5里料：聚酯4-5棉4-5 | ≥3 | 面料：4-5里料：4-5 | ≥3 | 面料：聚酯4-5棉4-5里料：聚酯4-5棉4-5 | 面料：≥3里料：≥3-4 | 面料：4-5里料：4-5 | ≥3（深色低半级） | 面料：4-5（深色） | ≤0.6 | 面料：0.4里料：0.4 | ≤0.6 | 面料：0.4里料：0.4 | ≤5 | 1 | 成品经水洗后复合、喷涂、印花及绣花面料不能起泡、脱落，表面部位不能有水渍，纽扣等附件不能脱落；洗后产品不允许明显起皱或变形 | 符合要求 | 成品经3次洗涤后填充物不能移动、打结、分布不均匀等 | 符合要求 | 不允许使用不透气的薄膜 | 未使用
23 | NZJ(2014)QF12428 | - | 商场超市 | 间菱形格七分袖棉褛（棉服装） | 深圳市艾维嘉服饰有限公司 | Ivykki | 160/84A | 合格品 C类 | IKDK018-0801（款号） | 600 | C | 不合格 | 符合 | 面料：锦纶 100 里料：聚酯纤维 100 填充物：聚酯纤维 100 | 面料：锦纶 100 里料：聚酯纤维 100 填充物：聚酯纤维 100 | 4.0～9.0 | 面料：7.0里料：6.3 | ≥3 | 面料：4-5里料：4-5 | ≥3 | 面料：锦4-5毛4-5里料：聚酯4-5棉4-5 | ≥3 | 面料：4-5里料：4-5 | ≥3 | 面料：锦4毛4-5里料：聚酯4-5棉4-5 | ≥3 | 面料：4-5里料：4-5 | ≥3 | 面料：锦4毛4里料：聚酯4-5棉4-5 | 面料：≥3里料：≥3-4 | 面料：4-5里料：4-5 | ≥3（深色低半级） | 面料：4-5（深色） | ≤0.6 | 面料：0.4里料：0.5 | ≤0.6 | 面料：0.4里料：0.5 | ≤5 | 8 | 成品经水洗后复合、喷涂、印花及绣花面料不能起泡、脱落，表面部位不能有水渍，纽扣等附件不能脱落；洗后产品不允许明显起皱或变形 | 符合要求 | 成品经3次洗涤后填充物不能移动、打结、分布不均匀等 | 符合要求 | 不允许使用不透气的薄膜 | 未使用
24 | NZJ(2014)QF12429 | - | 商场超市 | 棉服 | 德秀（上海）服装贸易有限公司 | B．C．R GRUX | 165/88A | 合格品 C类 | XDFW796C（款号） | 790 | C | 不合格 | 符合 | 面料：棉 70±5 锦纶 30±5 里料1：聚酯纤维 100 里料2：聚酯纤维 65±5 棉 35±5 填充物：聚酯纤维 100 | 面料：棉 68 锦纶 32 袖里料：聚酯纤维 100 大身里料：聚酯纤维 84 棉 16 填充物：聚酯纤维 100 | 4.0～9.0 | 面料：6.8里料：6.9 | ≥3 | 面料：4-5里料：4-5 | ≥3 | 面料：棉4锦4里料：聚酯4-5棉4-5 | ≥3 | 面料：4-5里料：4-5 | ≥3 | 面料：棉4锦4里料：聚酯4-5棉4-5 | ≥3 | 面料：4-5里料：4-5 | ≥3 | 面料：棉3-4锦4里料：聚酯4-5棉4-5 | 面料：≥3里料：≥3-4 | 面料：4-5里料：4-5 | ≥3（深色低半级） | 面料：3-4（深色） | ≤0.6 | 面料：0.3里料：0.4 | ≤0.6 | 面料：0.3里料：0.4 | ≤5 | 0 | 成品经干洗后复合、喷涂、印花及绣花面料不能起泡、脱落，表面部位不能有水渍，纽扣等附件不能脱落；洗后产品不允许明显起皱或变形 | 仿皮拉绊脱胶（干洗） | 成品经3次洗涤后填充物不能移动、打结、分布不均匀等 | 符合要求 | 不允许使用不透气的薄膜 | 未使用
25 | NZJ(2014)QF12597 | - | 商场超市 | 大淑女连帽棉衣 | 上海爱复凯服饰有限公司 | 佳韵·依典 | 175/96A | 合格品 C类 | AFK9549（货号） | 59 | C | 不合格 | 符合 | 面料：聚酯纤维 100 里料：聚酯纤维 100 填充物：聚酯纤维 100 | 面料：聚酯纤维 100 里料：聚酯纤维 100 填充物：聚酯纤维 100 | 4.0～9.0 | 面料：7.1里料：6.2 | ≥3 | 面料：4-5里料：4-5 | ≥3 | 面料：聚酯4-5棉4-5里料：聚酯4-5棉4-5 | ≥3 | 面料：4-5里料：4-5 | ≥3 | 面料：聚酯4-5棉4-5里料：聚酯4-5棉4-5 | ≥3 | 面料：4-5里料：4-5 | ≥3 | 面料：聚酯4-5棉4-5里料：聚酯4-5棉4-5 | 面料：≥3里料：≥3-4 | 面料：4-5里料：4 | ≥3（深色低半级） | 面料：4-5（深色） | ≤0.6 | 面料：0.4里料：0.7 | ≤0.6 | 面料：0.4里料：1.0 | ≤5 | 0 | 成品经水洗后复合、喷涂、印花及绣花面料不能起泡、脱落，表面部位不能有水渍，纽扣等附件不能脱落；洗后产品不允许明显起皱或变形 | 符合要求 | 成品经3次洗涤后填充物不能移动、打结、分布不均匀等 | 填充物移动，不均匀分布 | 不允许使用不透气的薄膜 | 未使用
26 | NZJ(2014)QF12598 | - | 商场超市 | 女棉衣 | 深圳市鹏福特纺织品有限公司 | FDZ | 180/100A | 合格品 C类 | PFT-2440（款号） | 79 | C | 合格 | 符合 | 主面料：聚酯纤维 100 填充物：聚酯纤维 100 | 面料（同里料）：聚酯纤维 100 填充物：聚酯纤维 100 | 4.0～9.0 | 7.5 | ≥3 | 面料（同里料）：4-5 | ≥3 | 面料（同里料）：棉4-5聚酯4-5 | ≥3 | 面料（同里料）：4-5 | ≥3 | 面料（同里料）：棉4-5聚酯4-5 | ≥3 | 面料（同里料）：4-5 | ≥3 | 面料（同里料）：棉4-5聚酯4-5 | ≥3-4 | 面料（同里料）：4-5 | ≥3（深色低半级） | 面料：4-5（深色） | ≤0.6 | 面料（同里料）：0.5 | ≤0.6 | 面料（同里料）：0.5 | ≤5 | 0 | 成品经水洗后复合、喷涂、印花及绣花面料不能起泡、脱落，表面部位不能有水渍，纽扣等附件不能脱落；洗后产品不允许明显起皱或变形 | 符合要求 | 成品经3次洗涤后填充物不能移动、打结、分布不均匀等 | 符合要求 | 不允许使用不透气的薄膜 | 未使用
27 | NZJ(2014)QF12599 | - | 商场超市 | 棉衣 | 江阴瀚鸿服饰有限公司 | HIGHHOME | 175/92A | — C类 | HMED3K415（品号） | 239 | C | 合格 | 符合 | 面料：聚酯纤维 100 里料：聚酯纤维 100 填充物：聚酯纤维 100 | 面料：聚酯纤维 100 里料：聚酯纤维 100 填充物：聚酯纤维 100 | 4.0～9.0 | 面料：6.7里料：6.8 | ≥3 | 面料：4-5里料：4-5 | ≥3 | 面料：聚酯4-5棉4-5里料：聚酯4-5棉4-5 | ≥3 | 面料：4-5里料：4-5 | ≥3 | 面料：聚酯4-5棉4-5里料：聚酯4-5棉4-5 | ≥3 | 面料：4-5里料：4-5 | ≥3 | 面料：聚酯4-5棉4-5里料：聚酯4-5棉4-5 | 面料：≥3里料：≥3-4 | 面料：4-5里料：4-5 | ≥3（深色低半级） | 面料：4-5（深色） | ≤0.6 | 面料：0.3里料：0.3 | ≤0.6 | 面料：0.4里料：0.3 | ≤5 | 0 | 成品经水洗后复合、喷涂、印花及绣花面料不能起泡、脱落，表面部位不能有水渍，纽扣等附件不能脱落；洗后产品不允许明显起皱或变形 | 符合要求 | 成品经3次洗涤后填充物不能移动、打结、分布不均匀等 | 符合要求 | 不允许使用不透气的薄膜 | 未使用
28 | NZJ(2014)QF12600 | - | 商场超市 | 休闲棉衣 | （上海桦栩实业有限公司）上海云斯顿服饰有限公司 | EAIBOSSCAN | 170/92A | 一等品 B类 | M90025（货号） | 132.3 | B | 不合格 | 不符合 | 面料：尼龙 100 里料：涤纶（聚酯纤维）100填充料：/ | 面料：聚酯纤维 100 里料：聚酯纤维 100填充料：聚酯纤维 100 | 4.0～8.5 | 面料：9.3里料：6.9 | ≥3 | 面料：4-5里料：4-5 | ≥3 | 面料：聚酯4-5棉4-5里料：聚酯4-5棉4-5 | ≥3 | 面料：4-5里料：4-5 | ≥3 | 面料：聚酯4-5棉4-5里料：聚酯4-5棉4-5 | ≥3 | 面料：4-5里料：4-5 | ≥3 | 面料：聚酯4-5棉4-5里料：聚酯4-5棉4-5 | ≥3-4 | 面料：4-5里料：4-5 | ≥3-4（深色低半级） | 面料：4-5（深色） | ≤0.6 | 面料：0.3里料：0.5 | ≤0.6 | 面料：0.3里料：0.4 | ≤5 | 0 | 成品经水洗后复合、喷涂、印花及绣花面料不能起泡、脱落，表面部位不能有水渍，纽扣等附件不能脱落；洗后产品不允许明显起皱或变形 | 符合要求 | 成品经3次洗涤后填充物不能移动、打结、分布不均匀等 | 符合要求 | 不允许使用不透气的薄膜 | 未使用
29 | NZJ(2014)QF12601 | - | 商场超市 | 棉服 | 泉州市圣吉奥服饰实业有限公司 | 圣吉奥 | 180/96A | 一等品 C类 | S3D56355QO（货号） | 794 | C | 不合格 | 不符合 | 面料：锦纶 100 里料：聚酯纤维 100 填充物：聚酯纤维 100 | 面料：锦纶 100 里料：聚酯纤维 100 填充物：聚酯纤维 100 | 4.0～9.0 | 面料：6.9里料：5.9 | ≥3 | 面料：4-5里料：4-5 | ≥3 | 面料：锦4毛4-5里料：聚酯4-5棉4-5 | ≥3 | 面料：4-5里料：4-5 | ≥3 | 面料：锦4毛4-5里料：聚酯4-5棉4-5 | ≥3 | 面料：4-5里料：4-5 | ≥3 | 面料：锦4毛4-5里料：聚酯4-5棉4-5 | ≥3-4 | 面料：4-5里料：4-5 | ≥3-4（深色低半级） | 面料：4-5（深色） | ≤0.6 | 面料：0.3里料：0.3 | ≤0.6 | 面料：0.3里料：0.3 | ≤5 | 0 | 成品经水洗后复合、喷涂、印花及绣花面料不能起泡、脱落，表面部位不能有水渍，纽扣等附件不能脱落；洗后产品不允许明显起皱或变形 | 符合要求 | 成品经3次洗涤后填充物不能移动、打结、分布不均匀等 | 符合要求 | 不允许使用不透气的薄膜 | 未使用
30 | NZJ(2014)QF12602 | - | 商场超市 | 围巾短款棉服 | 深圳阿莫芮时装有限公司 | RMOORZ | 165/84A | 合格品 C类 | AIDWFA053（款号） | 629 | C | 不合格 | 不符合 | 面料：聚酯纤维 100 里料：聚酯纤维 100 填充料：羽绒棉 | 面料：锦纶 100 里料：聚酯纤维 100 填充料：聚酯纤维 100 | 4.0～9.0 | 面料：6.8里料：6.9 | ≥3 | 面料：4-5里料：4-5 | ≥3 | 面料：锦3毛4里料：聚酯4-5棉4-5 | ≥3 | 面料：4-5里料：4-5 | ≥3 | 面料：锦3-4毛4里料：聚酯4-5棉4-5 | ≥3 | 面料：4-5里料：4-5 | ≥3 | 面料：锦3-4毛4里料：聚酯4-5棉4-5 | 面料：≥3里料：≥3-4 | 面料：4-5里料：4-5 | ≥3（深色低半级） | 面料：4-5（深色） | ≤0.6 | 面料：0.6里料：0.6 | ≤0.6 | 面料：0.6里料：0.6 | ≤5 | 0 | 成品经水洗后复合、喷涂、印花及绣花面料不能起泡、脱落，表面部位不能有水渍，纽扣等附件不能脱落；洗后产品不允许明显起皱或变形 | 里子外露 | 成品经3次洗涤后填充物不能移动、打结、分布不均匀等 | 符合要求 | 不允许使用不透气的薄膜 | 使用
31 | NZJ(2014)QF12603 | - | 商场超市 | 棉服 | 绫致时装（天津）有限公司 | SELECTED | 180/100A | 合格品 C类 | Dowell Padding Jacket FR（款名） | 1299 | C | 不合格 | 符合 | 面料1：锦纶 100 面料2：腈纶 100 身里1：聚酯纤维 100 身里2：聚酯纤维 100 身里3：聚酯纤维 75±5 粘纤 21±5 氨纶 4±3 袖里：锦纶 100 填充料：聚酯纤维 100 | 面料1：锦纶 100 面料2：腈纶 100 身里1：聚酯纤维 100 身里2：聚酯纤维 100 身里3：聚酯纤维 77 粘纤 19 氨纶 4 袖里：锦纶 100 填充料：聚酯纤维 100 | 4.0～9.0 | 面料：7.0里料：7.7 | ≥3 | 面料：4-5里料：4-5 | ≥3 | 面料：锦4毛4-5里料：聚酯4-5棉4-5 | ≥3 | 面料：4-5里料：4-5 | ≥3 | 面料：锦4毛4-5里料：聚酯4-5棉4-5 | ≥3 | 面料：4-5里料：4-5 | ≥3 | 面料：锦4毛4-5里料：聚酯4-5棉4-5 | 面料：≥3里料：≥3-4 | 面料：4-5里料：4 | ≥3（深色低半级） | 面料：4-5（深色） | ≤0.6 | 面料：0.3里料：0.3 | ≤0.6 | 面料：0.3里料：0.4 | ≤5 | 1 | 成品经水洗后复合、喷涂、印花及绣花面料不能起泡、脱落，表面部位不能有水渍，纽扣等附件不能脱落；洗后产品不允许明显起皱或变形 | 符合要求 | 成品经3次洗涤后填充物不能移动、打结、分布不均匀等 | 填充物移动，分布不均匀 | 不允许使用不透气的薄膜 | 未使用
32 | NZJ(2014)QF12604 | - | 商场超市 | 女式厚衬里背心（棉服装） | 上海泛景贸易有限公司 | Tex | 165/88A | 合格品 C类 | 62385336（款号） | 129 | C | 合格 | 符合 | 面料：聚酯纤维 100 里料：聚酯纤维 100 填充物：聚酯纤维 100 | 面料：聚酯纤维 100 里料：聚酯纤维 100 填充物：聚酯纤维 100 | 4.0～9.0 | 面料：7.1里料：7.3 | ≥3 | 面料：4-5里料：4-5 | ≥3 | 面料：聚酯4-5棉4-5里料：聚酯4-5棉4-5 | ≥3 | 面料：4-5里料：4-5 | ≥3 | 面料：聚酯4-5棉4-5里料：聚酯4-5棉4-5 | ≥3 | 面料：4-5里料：4-5 | ≥3 | 面料：聚酯4-5棉4-5里料：聚酯4-5棉4-5 | 面料：≥3里料：≥3 | 面料：4-5里料：4-5 | ≥3（深2） | 面料：4-5（深色） | ≤0.6 | —— | ≤0.6 | —— | ≤5 | 1 | 成品经水洗后复合、喷涂、印花及绣花面料不能起泡、脱落，表面部位不能有水渍，纽扣等附件不能脱落；洗后产品不允许明显起皱或变形 | 符合要求 | 成品经3次洗涤后填充物不能移动、打结、分布不均匀等 | 符合要求 | 不允许使用不透气的薄膜 | 未使用
33 | NZJ(2014)QF12605 | - | 商场超市 | 男式基本背心（棉服装） | 上海颉通实业有限公司 | 捷多利亚 | XXXL | 合格品 C类 | — | 19.9 | C | 不合格 | 不符合 | 面料：聚酯纤维 100 里料：聚酯纤维 100 填充物：聚酯纤维 100 | 面料：聚酯纤维 100 里料：聚酯纤维 100 填充物：聚酯纤维 100 | 4.0～9.0 | 面料：7.3里料：6.9 | ≥3 | 面料：4-5里料：4-5 | ≥3 | 面料：聚酯4-5棉4-5里料：聚酯4-5棉4-5 | ≥3 | 面料：4-5里料：4-5 | ≥3 | 面料：聚酯4-5棉4-5里料：聚酯4-5棉4-5 | ≥3 | 面料：4-5里料：4-5 | ≥3 | 面料：聚酯4-5棉4-5里料：聚酯4-5棉4-5 | 面料：≥3里料：≥3-4 | 面料：4里料：3-4 | ≥3（深色低半级） | 面料：4-5（深色） | ≤0.6 | —— | ≤0.6 | 面料：0.3 里料：1.5 | ≤5 | 0 | 成品经水洗后复合、喷涂、印花及绣花面料不能起泡、脱落，表面部位不能有水渍，纽扣等附件不能脱落；洗后产品不允许明显起皱或变形 | 里子外翻 | 成品经3次洗涤后填充物不能移动、打结、分布不均匀等 | 符合要求 | 不允许使用不透气的薄膜 | 未使用
34 | NZJ(2014)QF12606 | - | 商场超市 | 棉服 | 上海珊尔丽雪服饰有限公司 | Shallish | 175/96A | 一等品 C类 | 34807（款号） | 399 | C | 不合格 | 符合 | 面料：聚酯纤维 100 里料：聚酯纤维 100 填充物：聚酯纤维 100 | 面料：聚酯纤维 100 里料：聚酯纤维 100 填充物：聚酯纤维 100 | 4.0～9.0 | 面料：6.7里料：6.7 | ≥3 | 面料：4-5里料：4-5 | ≥3 | 面料：聚酯4-5棉4-5里料：聚酯4-5棉4-5 | ≥3 | 面料：4-5里料：4-5 | ≥3 | 面料：聚酯4-5棉4-5里料：聚酯4-5棉4-5 | ≥3 | 面料：4-5里料：4-5 | ≥3 | 面料：聚酯4-5棉4-5里料：聚酯4-5棉4-5 | ≥3-4 | 面料：4-5里料：3-4 | ≥3-4（深色低半级） | 面料：4-5（深色） | ≤0.6 | 面料：0.3 里料：0.4 | ≤0.6 | 面料：0.3 里料：0.4 | ≤5 | 0 | 成品经干洗后复合、喷涂、印花及绣花面料不能起泡、脱落，表面部位不能有水渍，纽扣等附件不能脱落；洗后产品不允许明显起皱或变形 | 面料涂层大面积起泡、脱落 | 成品经3次洗涤后填充物不能移动、打结、分布不均匀等 | 符合要求 | 不允许使用不透气的薄膜 | 未使用
35 | NZJ(2014)QF12607 | - | 商场超市 | 棉服 | 上海拉谷谷时装有限公司 | La go go | 165/88A | 合格品 C类 | — | 413 | C | 合格 | 符合 | 面料：锦纶 100 （装饰物除外） 里料：聚酯纤维 100 填充物：聚酯纤维 100 | 面料：锦纶 100 （装饰物除外） 里料：聚酯纤维 100 填充物：聚酯纤维 100 | 4.0～9.0 | 面料：6.8里料：6.8 | ≥3 | 面料：4-5里料：4-5 | ≥3 | 面料：锦4毛4-5里料：聚酯4-5棉4-5 | ≥3 | 面料：4-5里料：4-5 | ≥3 | 面料：锦4毛4-5里料：聚酯4-5棉4-5 | ≥3 | 面料：4-5里料：4-5 | ≥3 | 面料：锦4毛4-5里料：聚酯4-5棉4-5 | 面料：≥3里料：≥3-4 | 面料：4-5里料：4-5 | ≥3（深色低半级） | 面料：4-5（深色） | ≤0.6 | 面料：0.4 里料：0.4 | ≤0.6 | 面料：0.3 里料：0.5 | ≤5 | 0 | 成品经水洗后复合、喷涂、印花及绣花面料不能起泡、脱落，表面部位不能有水渍，纽扣等附件不能脱落；洗后产品不允许明显起皱或变形 | 符合要求 | 成品经3次洗涤后填充物不能移动、打结、分布不均匀等 | 符合要求 | 不允许使用不透气的薄膜 | 未使用
36 | NZJ(2014)QF12608 | - | 商场超市 | 棉衣外套 | 温州市拍普儿服饰有限公司 | 拍普儿 | 170/92A | 合格品 C类 | CD11289Y2（货号） | 490 | C | 不合格 | 不符合 | 面料：聚酯纤维 100 里料：聚酯纤维 100 填充料：聚酯纤维 100 | 面料：锦纶 100里料：聚酯纤维 100填充料：聚酯纤维 100 | 4.0～9.0 | 面料：6.8 里料：7.0 | ≥3 | 面料：4-5 里料：4-5 | ≥3 | 面料：锦4 毛4-5 里料：聚酯4-5 棉4-5 | ≥3 | 面料：4-5 里料：4-5 | ≥3 | 面料：锦4-5 毛4-5 里料：聚酯4-5 棉4-5 | ≥3 | 面料：4-5 里料：4-5 | ≥3 | 面料：锦4 毛4-5 里料：聚酯4-5 棉4-5 | 面料：≥3 里料：≥3-4 | 面料：4-5 里料：4-5 | ≥3（深色低半级） | 面料：4-5（深色） | ≤0.6 | 面料：0.3 里料：0.3 | ≤0.6 | 面料：0.3 里料：0.3 | ≤5 | 0 | 成品经水洗后复合、喷涂、印花及绣花面料不能起泡、脱落，表面部位不能有水渍，纽扣等附件不能脱落；洗后产品不允许明显起皱或变形 | 符合要求 | 成品经3次洗涤后填充物不能移动、打结、分布不均匀等 | 填充物分布不均匀 | 不允许使用不透气的薄膜 | 未使用
37 | NZJ(2014)QF12610 | - | 商场超市 | 男童棉衣蓝 | 深圳市金欣泰服装有限公司 | ELODY | 150/72 | 合格品 C类 | 13AW33044（款号） | 99 | C | 合格 | 符合 | 面料：聚酯纤维 100 里料：聚酯纤维 100 填充料：聚酯纤维 100 | 面料：聚酯纤维 100里料：聚酯纤维 100填充料：聚酯纤维 100 | 4.0～9.0 | 面料：7.0 里料：7.1 | ≥3 | 面料：4-5 里料：4-5 | ≥3 | 面料：聚酯4-5 棉4-5 里料：聚酯4-5 棉4-5 | ≥3 | 面料：4-5 里料：4-5 | ≥3 | 面料：聚酯4-5 棉4-5 里料：聚酯4-5 棉4-5 | ≥3 | 面料：4-5 里料：4-5 | ≥3 | 面料：聚酯4-5 棉4-5 里料：聚酯4-5 棉4-5 | 面料：≥3 里料：≥3-4 | 面料：4-5 里料：4-5 | ≥3（深色低半级） | 面料：4-5（深色） | ≤0.6 | 面料：0.3 里料：0.4 | ≤0.6 | 面料：0.3 里料：0.5 | ≤5 | 1 | 成品经水洗后复合、喷涂、印花及绣花面料不能起泡、脱落，表面部位不能有水渍，纽扣等附件不能脱落；洗后产品不允许明显起皱或变形 | 符合要求 | 成品经3次洗涤后填充物不能移动、打结、分布不均匀等 | 符合要求 | 不允许使用不透气的薄膜 | 未使用
38 | NZJ(2014)QF12611 | - | 商场超市 | 女童印花棉衣粉色 | 河北衣如玉服装贸易有限公司 | 简适 | 150/68 | 合格品 C类 | SBSL14F33208（款号） | 149 | C | 合格 | 符合 | 面料：聚酯纤维 100 里料：聚酯纤维 100 填充物：聚酯纤维 100 | 面料：聚酯纤维 100里料：聚酯纤维 100填充物：聚酯纤维 100 | 4.0～9.0 | 面料7.2 里料7.4 | ≥3 | 面料4-5 里料4-5 | ≥3 | 面料：聚酯4-5 棉4-5 里料：聚酯4-5 棉4-5 | ≥3 | 面料：4-5 里料：4-5 | ≥3 | 面料：聚酯4-5 棉4-5 里料：聚酯4-5 棉4-5 | ≥3 | 面料：4-5 里料：4-5 | ≥3 | 面料：聚酯4-5 棉4-5 里料：聚酯4-5 棉4-5 | 面料：≥3 里料：≥3-4 | 面料：4-5 里料：4-5 | ≥3（深色低半级） | 面料：4-5（深色） | ≤0.6 | 面料：0.3 里料：0.4 | ≤0.6 | 面料：0.3 里料：0.3 | ≤5 | 0 | 成品经水洗后复合、喷涂、印花及绣花面料不能起泡、脱落，表面部位不能有水渍，纽扣等附件不能脱落；洗后产品不允许明显起皱或变形 | 符合要求 | 成品经3次洗涤后填充物不能移动、打结、分布不均匀等 | 符合要求 | 不允许使用不透气的薄膜 | 未使用
39 | NZJ(2014)QF12612 | - | 商场超市 | 男童棉衣 | 东莞市添翔服饰有限公司 | Best Wear | 140/68 | 合格品 C类 | VB7443669（款号） | 199 | C | 合格 | 符合 | 面料：主料 锦纶 100 （胶除外） 衬料 聚酯纤维 100 里料：大身、帽 聚酯纤维 100 袖 聚酯纤维 100 填充物：聚酯纤维 100 | 面料：主料 锦纶 100 （胶除外） 衬料 聚酯纤维 100里料：大身、帽 聚酯纤维 100 袖 聚酯纤维 100填充物：聚酯纤维 100 | 4.0～9.0 | 面料：7.6 里料：7.8 | ≥3 | 面料：4-5 里料：4-5 | ≥3 | 面料：锦4-5 毛4-5 里料：聚酯4-5 棉4-5 | ≥3 | 面料：4-5 里料：4-5 | ≥3 | 面料：锦4-5 毛4-5 里料：聚酯4-5 棉4-5 | ≥3 | 面料：4-5 里料：4-5 | ≥3 | 面料：锦4-5 毛4-5 里料：聚酯4-5 棉4-5 | 面料：≥3 里料：≥3-4 | 面料：4-5 里料：4-5 | ≥3（深色低半级） | 面料：4-5（深色） | ≤0.6 | 面料：0.4 | ≤0.6 | 面料：0.4 | ≤5 | 0 | 成品经水洗后复合、喷涂、印花及绣花面料不能起泡、脱落，表面部位不能有水渍，纽扣等附件不能脱落；洗后产品不允许明显起皱或变形 | 符合要求 | 成品经3次洗涤后填充物不能移动、打结、分布不均匀等 | 符合要求 | 不允许使用不透气的薄膜 | 未使用
40 | NZJ(2014)QF12613 | - | 商场超市 | 拼接背心（棉服装） | 广州市柏斯宝服装有限公司 | 柏斯宝 | 170/88A | 合格品 C类 | BX451051（货号） | 149 | C | 不合格 | 符合 | 净色面料：聚酯纤维 100 印格面料：锦纶 100 里料：聚酯纤维 100 填充物：聚酯纤维 100 （无纺布除外） | 净色面料：聚酯纤维 100印格面料：锦纶 100里料：聚酯纤维 100填充物：聚酯纤维 100 （无纺布除外） | 4.0～9.0 | 面料：9.6 里料：6.8 | ≥3 | 面料：4-5 里料：4-5 | ≥3 | 面料：聚酯4-5 棉4-5 里料：聚酯4-5 棉4-5 | ≥3 | 面料：4-5 里料：4-5 | ≥3 | 面料：聚酯4-5 棉4-5 里料：聚酯4-5 棉4-5 | ≥3 | 面料：4-5 里料：4-5 | ≥3 | 面料：聚酯4-5 棉4-5 里料：聚酯4-5 棉4-5 | 面料：≥3 里料：≥3-4 | 面料：4-5 里料：4 | ≥3（深色低半级） | 面料：4-5（深色） | ≤0.6 | —— | ≤0.6 | 面料：0.3 里料：0.5 | ≤5 | 0 | 成品经水洗后复合、喷涂、印花及绣花面料不能起泡、脱落，表面部位不能有水渍，纽扣等附件不能脱落；洗后产品不允许明显起皱或变形 | 符合要求 | 成品经3次洗涤后填充物不能移动、打结、分布不均匀等 | 填充物移动，分布不均匀 | 不允许使用不透气的薄膜 | 未使用
41 | NZJ(2014)QF12614 | - | 商场超市 | 防寒服（棉服装） | 江西圣博怡羽绒厂 | 圣博怡<SUP>TM</SUP> | XL | 合格品 C类 | LYTM-99#（款号） | 99 | C | 不合格 | 不符合 | 面料：涤纶（聚酯纤维）100 里料：涤纶（聚酯纤维）100 填充料：棉 100 | 面料：聚酯纤维 100里料：聚酯纤维 100填充料：聚酯纤维 100 | 4.0～9.0 | 面料：6.8 里料：6.8 | ≥3 | 面料：4-5 里料：4-5 | ≥3 | 面料：聚酯4-5 棉4-5 里料：聚酯4-5 棉4-5 | ≥3 | 面料：4-5 里料：4-5 | ≥3 | 面料：聚酯4-5 棉4-5 里料：聚酯4-5 棉4-5 | ≥3 | 面料：4-5 里料：4-5 | ≥3 | 面料：聚酯4-5 棉4-5 里料：聚酯4-5 棉4-5 | 面料：≥3 里料：≥3-4 | 面料：4-5 里料：4 | ≥3（深色低半级） | 面料：4-5（深色） | ≤0.6 | 面料：0.3 里料：0.4 | ≤0.6 | 面料：0.3 里料：0.4 | ≤5 | 0 | 成品经水洗后复合、喷涂、印花及绣花面料不能起泡、脱落，表面部位不能有水渍，纽扣等附件不能脱落；洗后产品不允许明显起皱或变形 | 符合要求 | 成品经3次洗涤后填充物不能移动、打结、分布不均匀等 | 符合要求 | 不允许使用不透气的薄膜 | 使用
42 | NZJ(2014)QF12615 | - | 商场超市 | 女小童夹棉外套玫红 | 南京利丰英和商贸有限公司 | DiSNEP | 110/56 | 一等品 A类 | — | 169 | A | 合格 | 符合 | 面料：聚酯纤维 100 针织里料：棉 100 梭织里料：聚酯纤维 100 填充料：聚酯纤维 100 | 面料：聚酯纤维 100针织里料：棉 100梭织里料：聚酯纤维 100填充料：聚酯纤维 100 | 4.0～7.5 | 面料：6.8 里料：6.8 | ≥3-4 | 面料：4-5 里料：4-5 | ≥3-4 | 面料：聚酯4-5 棉4-5 里料：棉4-5 毛4-5 | ≥3-4 | 面料：4-5 里料：4-5 | ≥3-4 | 面料：聚酯4-5 棉4-5 里料：棉4-5 毛4-5 | ≥3-4 | 面料：4-5 里料：4-5 | ≥3-4 | 面料：聚酯4-5 棉4-5 里料：棉4-5 毛4-5 | 面料：≥4 里料：≥4 | 面料：4-5 里料：4-5 | ≥3-4（深色低半级） | 面料：4-5（深色） | ≤0.6 | 面料：0.3 | ≤0.6 | 面料：0.3 | ≤5 | 0 | 成品经水洗后复合、喷涂、印花及绣花面料不能起泡、脱落，表面部位不能有水渍，纽扣等附件不能脱落；洗后产品不允许明显起皱或变形 | 符合要求 | 成品经3次洗涤后填充物不能移动、打结、分布不均匀等 | 符合要求 | 不允许使用不透气的薄膜 | 未使用
43 | NZJ(2014)QF12616 | - | 商场超市 | 棉服 | 依文服饰股份有限公司 | EVE de UOMO | 175/92A | 合格品 C类 | EJ84110-042（货号） | 1860 | C | 合格 | 符合 | 面料：羊毛 70.0±5 聚酯纤维 30.0±5 （配料除外） 里料：身里 聚酯纤维 100 袖里 聚酯纤维 100 填充物：聚酯纤维 100 | 面料：羊毛 70.2 聚酯纤维 29.8 （配料除外）里料：身里 聚酯纤维 100 袖里 聚酯纤维 100填充物：聚酯纤维 100 | 4.0～9.0 | 面料：6.4 里料：6.6 | ≥3 | 面料：4-5 里料：4-5 | ≥3 | 面料：毛4-5 聚酯4-5 里料：聚酯4 棉4 | ≥3 | 面料：4-5 里料：4-5 | ≥3 | 面料：毛4-5 聚酯4-5 里料：聚酯4 棉4 | ≥3 | 面料：4-5 里料：4-5 | ≥3 | 面料：毛4-5 聚酯4-5 里料：聚酯4 棉4 | 面料：≥3 里料：≥3-4 | 面料：4-5 里料：4 | ≥3（深色低半级） | 面料：4-5（深色） | ≤0.6 | 面料：0.4 里料：0.5 | ≤0.6 | 面料：0.5 里料：0.3 | ≤5 | 0 | 成品经水洗后复合、喷涂、印花及绣花面料不能起泡、脱落，表面部位不能有水渍，纽扣等附件不能脱落；洗后产品不允许明显起皱或变形 | 符合要求 | 成品经3次洗涤后填充物不能移动、打结、分布不均匀等 | 符合要求 | 不允许使用不透气的薄膜 | 未使用
44 | NZJ(2014)QF12643 | - | 商场超市 | 防寒服（棉服装） | 江西圣博怡羽绒厂 | 圣博怡<SUP>TM</SUP> | XXL | 合格品 C类 | 62485253（单品号） | 99 | C | 不合格 | 不符合 | 面料：涤纶（聚酯纤维）100 里料：涤纶（聚酯纤维）100 填充料：棉 100 | 面料：锦纶 100 里料：聚酯纤维 100 填充料：聚酯纤维 100 | 4.0～9.0 | 面料：6.5 里料：6.7 | ≥3 | 面料：4-5 里料：4-5 | ≥3 | 面料：锦4 毛4-5 里料：聚酯4-5 棉4-5 | ≥3 | 面料：4-5 里料：4-5 | ≥3 | 面料：锦4 毛4-5 里料：聚酯4-5 棉4-5 | ≥3 | 面料：4-5 里料：4-5 | ≥3 | 面料：锦3-4 毛4 里料：聚酯4-5 棉4-5 | 面料：≥3 里料：≥3-4 | 面料：4-5 里料：4-5 | ≥3（深色低半级） | 面料：4-5（深色） | ≤0.6 | 面料：0.4 里料：0.4 | ≤0.6 | 面料：0.4 里料：0.5 | ≤5 | 0 | 成品经水洗后复合、喷涂、印花及绣花面料不能起泡、脱落，表面部位不能有水渍，纽扣等附件不能脱落；洗后产品不允许明显起皱或变形 | 符合要求 | 成品经3次洗涤后填充物不能移动、打结、分布不均匀等 | 符合要求 | 不允许使用不透气的薄膜 | 使用
45 | NZJ(2014)QF12645 | - | 商场超市 | 女式厚衬里背心（棉服装） | 上海泛景贸易有限公司 | — | 165/88A | 合格品 C类 | 62385372（款号） | 139 | C | 合格 | 符合 | 面料：聚酯纤维 100 大身里料：聚酯纤维 100 连帽里料：棉 100 填充料：聚酯纤维 100 | 面料：聚酯纤维 100大身里料：聚酯纤维 10连帽里料：棉 10填充料：聚酯纤维 100 | 4.0～9.0 | 面料：6.8 里料：6.7 | ≥3 | 面料：4-5 里料：4-5 | ≥3 | 面料：聚酯4-5 棉4-5 里料：聚酯4-5 棉4-5 | ≥3 | 面料：4-5 里料：4-5 | ≥3 | 面料：聚酯4-5 棉4-5 里料：聚酯4-5 棉4-5 | ≥3 | 面料：4-5 里料：4-5 | ≥3 | 面料：聚酯4-5 棉4-5 里料：聚酯4-5 棉4-5 | 面料：≥3 里料：≥3-4 | 面料：4-5 里料：4-5 | ≥3（深色低半级） | 面料：4-5（深色） | ≤0.6 | —— | ≤0.6 | 面料：0.4 里料：0.4 | ≤5 | 0 | 成品经水洗后复合、喷涂、印花及绣花面料不能起泡、脱落，表面部位不能有水渍，纽扣等附件不能脱落；洗后产品不允许明显起皱或变形 | 符合要求 | 成品经3次洗涤后填充物不能移动、打结、分布不均匀等 | 符合要求 | 不允许使用不透气的薄膜 | 未使用
46 | NZJ(2014)QF12646 | - | 商场超市 | 男式高效暖绒立领夹克（棉服装） | 欧尚（中国）投资有限公司 | IN EXTENSO | 175/96A | 一等品 B类 | — | 199.9 | B | 不合格 | 符合 | 面料：聚酯纤维 100 里料：聚酯纤维 100 填充物：聚酯纤维 100 | 面料：聚酯纤维 100里料：聚酯纤维 100填充物：聚酯纤维 100 | 4.0～8.5 | 面料：8.8 里料：6.8 | ≥3 | 面料：4-5 里料：4-5 | ≥3 | 面料：聚酯4-5 棉4-5 里料：聚酯4-5 棉4-5 | ≥3 | 面料：4-5 里料：4-5 | ≥3 | 面料：聚酯4-5 棉4-5 里料：聚酯4-5 棉4-5 | ≥3 | 面料：4-5 里料：4-5 | ≥3 | 面料：聚酯4-5 棉4-5 里料：聚酯4-5 棉4-5 | 面料：≥3-4 里料：≥3-4 | 面料：4-5 里料：4-5 | ≥3-4（深色低半级） | 面料：4-5（深色） | ≤0.6 | 面料：0.4 里料：0.6 | ≤0.6 | 面料：0.4 里料：0.5 | ≤5 | 0 | 成品经水洗后复合、喷涂、印花及绣花面料不能起泡、脱落，表面部位不能有水渍，纽扣等附件不能脱落；洗后产品不允许明显起皱或变形 | 符合要求 | 成品经3次洗涤后填充物不能移动、打结、分布不均匀等 | 符合要求 | 不允许使用不透气的薄膜 | 未使用
47 | NZJ(2014)QF12647 | - | 商场超市 | 棉衣 | 杭州非界线服饰有限公司 | WayWard | 155/80A | 合格品 B类 | 34380542（货号） | 209.3 | B | 不合格 | 不符合 | 面料：锦纶 100 里料：涤纶（聚酯纤维）100 配料：涤纶（聚酯纤维）100 | 面料：锦纶 100里料：聚酯纤维 100配料：锦纶 100 | 4.0～8.5 | 面料：6.9 里料：6.8 | ≥3 | 面料：4-5 里料：4-5 | ≥3 | 面料：锦4-5 毛4-5 里料：聚酯4-5 棉4-5 | ≥3 | 面料：4-5 里料：4-5 | ≥3 | 面料：锦4 毛4-5 里料：聚酯4-5 棉4-5 | ≥3 | 面料：4-5 里料：4-5 | ≥3 | 面料：锦4 毛4-5 里料：聚酯4-5 棉4-5 | 面料：≥3 里料：≥3-4 | 面料：4-5 里料：4-5 | ≥3（深色低半级） | 面料：4-5（深色） | ≤0.6 | 面料：0.4 里料：0.4 | ≤0.6 | 面料：0.5 里料：0.5 | ≤5 | 10 | 成品经水洗后复合、喷涂、印花及绣花面料不能起泡、脱落，表面部位不能有水渍，纽扣等附件不能脱落；洗后产品不允许明显起皱或变形 | 符合要求 | 成品经3次洗涤后填充物不能移动、打结、分布不均匀等 | 符合要求 | 不允许使用不透气的薄膜 | 未使用
48 | NZJ(2014)QF12648 | - | 商场超市 | 撞色拼接棉服 | 余姚市内衣服装厂 | IN EXTENSO | 165/88A | — C类 | — | 199.9 | C | 不合格 | 符合 | 大身面料：聚酯纤维 100 大身撞色面料：聚酯纤维 100 里料：聚酯纤维 100 填充料：聚酯纤维 100 | 大身面料：聚酯纤维 100大身撞色面料：聚酯纤维 100里料：聚酯纤维 100填充料：聚酯纤维 100 | 4.0～9.0 | 面料：6.5 里料：6.8 | ≥3 | 面料：4-5 里料：4-5 | ≥3 | 面料：聚酯4-5 棉4-5 里料：聚酯4-5 棉4-5 | ≥3 | 面料：4-5 里料：4-5 | ≥3 | 面料：聚酯4-5 棉4-5 里料：聚酯4-5 棉4-5 | ≥3 | 面料：4-5 里料：4-5 | ≥3 | 面料：聚酯4-5 棉4-5 里料：聚酯4-5 棉4-5 | 面料：≥3 里料：≥3-4 | 面料：4-5 里料：4-5 | ≥3（深色低半级） | 面料：4-5（深色） | ≤0.6 | 面料：0.3 里料：0.4 | ≤0.6 | 面料：0.3 里料：0.4 | ≤5 | 0 | 成品经水洗后复合、喷涂、印花及绣花面料不能起泡、脱落，表面部位不能有水渍，纽扣等附件不能脱落；洗后产品不允许明显起皱或变形 | 符合要求 | 成品经3次洗涤后填充物不能移动、打结、分布不均匀等 | 填充物移动，分布不均匀 | 不允许使用不透气的薄膜 | 未使用
49 | NZJ(2014)QF12649 | - | 商场超市 | 首选立领铺棉夹克 | 欧尚（中国）投资有限公司 | IN EXTENSO | 175/96A | — C类 | — | 99.9 | C | 不合格 | 符合 | 面料：锦纶 100 里料：聚酯纤维 100 填充料：聚酯纤维 100 | 面料：锦纶 100里料：聚酯纤维 100填充料：聚酯纤维 100 | 4.0～9.0 | 面料：6.2 里料：6.7 | ≥3 | 面料：4-5 里料：4-5 | ≥3 | 面料：锦4-5 毛4-5 里料：聚酯4-5 棉4-5 | ≥3 | 面料：4-5 里料：4-5 | ≥3 | 面料：锦4-5 毛4-5 里料：聚酯4-5 棉4-5 | ≥3 | 面料：4-5 里料：4-5 | ≥3 | 面料：锦4-5 毛4-5 里料：聚酯4-5 棉4-5 | 面料：≥3 里料：≥3-4 | 面料：4-5 里料：4-5 | ≥3（深色低半级） | 面料：4-5（深色） | ≤0.6 | 面料：0.4 里料：1.1 | ≤0.6 | 面料：0.5 里料：1.3 | ≤5 | 13 | 成品经水洗后复合、喷涂、印花及绣花面料不能起泡、脱落，表面部位不能有水渍，纽扣等附件不能脱落；洗后产品不允许明显起皱或变形 | 符合要求 | 成品经3次洗涤后填充物不能移动、打结、分布不均匀等 | 领子填充物移动、分布不均匀 | 不允许使用不透气的薄膜 | 未使用
50 | NZJ(2014)QF12650 | - | 商场超市 | 棉服 | 德秀（上海）服装贸易有限公司 | UGIZ | 165/88A | 合格品 C类 | UDFW772C（款号） | 690 | C | 不合格 | 符合 | 面料：棉 75±5 锦纶 25±5 里料：聚酯纤维 80±5 棉 20±5 填充物：聚酯纤维 100 | 面料：棉 72 锦纶 28里料：聚酯纤维 67 棉 33填充物：聚酯纤维 100 | 4.0～9.0 | 面料：6.7 里料：6.7 | ≥3 | 面料：4-5 里料：4-5 | ≥3 | 面料：棉4-5 锦4-5 里料：聚酯4-5 棉4-5 | ≥3 | 面料：4-5 里料：4-5 | ≥3 | 面料：棉4-5 锦4-5 里料：聚酯4-5 棉4-5 | ≥3 | 面料：4-5 里料：4-5 | ≥3 | 面料：棉4-5 锦4-5 里料：聚酯4-5 棉4-5 | 面料：≥3 里料：≥3-4 | 面料：4-5 里料：4-5 | ≥3（深色低半级） | 面料：3-4（深色） | ≤0.6 | 面料：0.2 里料：0.3 | ≤0.6 | 面料：0.3 里料：0.3 | ≤5 | 0 | 成品经水洗后复合、喷涂、印花及绣花面料不能起泡、脱落，表面部位不能有水渍，纽扣等附件不能脱落；洗后产品不允许明显起皱或变形 | 拉链头子掉漆 | 成品经3次洗涤后填充物不能移动、打结、分布不均匀等 | 符合要求 | 不允许使用不透气的薄膜 | 未使用
51 | NZJ(2014)QF12651 | - | 商场超市 | 长袖保暖铺棉格子衬衫（棉服装） | 上海梵磊商贸有限公司 | IN EXTENSO | 175/96A | — B类 | — | 19.9 | B | 不合格 | 不符合 | 面料：棉 78±5 粘纤 17±5 聚酯纤维 5±3 里料：聚酯纤维 85.2 棉 14.8 填充料：聚酯纤维 100 | 面料：棉 80 粘纤 15 聚酯纤维 5里料：聚酯纤维 84.7 棉 15.3填充料：聚酯纤维 100 | 4.0～8.5 | 面料：7.3 里料：6.7 | ≥3 | 面料：4-5 里料：4-5 | ≥3 | 面料：棉4-5 粘4-5 里料：聚酯4-5 棉4-5 | ≥3 | 面料：4-5 里料：4-5 | ≥3 | 面料：棉4 粘4 里料：聚酯4-5 棉4-5 | ≥3 | 面料：4-5 里料：4-5 | ≥3 | 面料：棉4 粘4 里料：聚酯4-5 棉4-5 | 面料：≥3 里料：≥3-4 | 面料：4-5 里料：4-5 | ≥3（深色低半级） | 面料：4（深色） | ≤0.6 | 面料：0.3 | ≤0.6 | 面料：0.3 | ≤5 | 8 | 成品经水洗后复合、喷涂、印花及绣花面料不能起泡、脱落，表面部位不能有水渍，纽扣等附件不能脱落；洗后产品不允许明显起皱或变形 | 洗后明显变形 | 成品经3次洗涤后填充物不能移动、打结、分布不均匀等 | 符合要求 | 不允许使用不透气的薄膜 | 未使用
52 | NZJ(2014)QF12652 | - | 商场超市 | 棉服 | 北京伽叶时装有限公司 | 简兮 | 165/88A | 合格品 B类 | J+4525D | 897 | B | 合格 | 符合 | 面料：棉 100 身里料：棉 100 袖里料：聚酯纤维 100 毛织：棉 100 填充料：涤纶（聚酯纤维）100 | 面料：棉 100身里料：棉 100袖里料：聚酯纤维 100毛织：棉 100填充料：聚酯纤维 100 | 4.0～8.5 | 面料：6.8 里料：6.6 | ≥3 | 面料：4-5 里料：4-5 | ≥3 | 面料：棉4-5 毛4-5 里料：棉4-5 毛4-5 | ≥3 | 面料：4-5 里料：4-5 | ≥3 | 面料：棉4-5 毛4-5 里料：棉4-5 毛4-5 | ≥3 | 面料：4-5 里料：4-5 | ≥3 | 面料：棉4-5 毛4-5 里料：棉4-5 毛4-5 | 面料：≥3 里料：≥3-4 | 面料：4-5 里料：4-5 | ≥3（深色低半级） | 面料：3-4（深色） | ≤0.6 | 面料：0.2 里料：0.4 | ≤0.6 | 面料：0.2 里料：0.4 | ≤5 | 0 | 成品经水洗后复合、喷涂、印花及绣花面料不能起泡、脱落，表面部位不能有水渍，纽扣等附件不能脱落；洗后产品不允许明显起皱或变形 | 符合要求 | 成品经3次洗涤后填充物不能移动、打结、分布不均匀等 | 符合要求 | 不允许使用不透气的薄膜 | 未使用
53 | NZJ(2014)QF12653 | - | 商场超市 | I．F．男装羽绒棉撞色背心（棉服装） | 深圳市冰克贸易有限公司 | I．F． | 185/104A | 合格品 C类 | BK2014AWM03Y（货号） | 135 | C | 不合格 | 符合 | 面料：锦纶 100 里料：聚酯纤维 100 填充物：聚酯纤维 100 | 面料：锦纶 100 里料：聚酯纤维 100 填充物：聚酯纤维 100 | 4.0～9.0 | 面料：6.6 里料：6.7 | ≥3 | 面料：4-5 里料：4-5 | ≥3 | 面料：锦4-5 毛4-5 里料：聚酯4-5 棉4-5 | ≥3 | 面料：4-5 里料：4-5 | ≥3 | 面料：锦4-5 毛4-5 里料：聚酯4-5 棉4-5 | ≥3 | 面料：4-5 里料：4-5 | ≥3 | 面料：锦4-5 毛4-5 里料：聚酯4-5 棉4-5 | 面料：≥3 里料：≥3-4 | 面料：4-5 里料：4-5 | ≥3（深色低半级） | 面料：4-5（深色） | ≤0.6 | —— | ≤0.6 | 面料：0.4 里料：0.4 | ≤5 | 0 | 成品经水洗后复合、喷涂、印花及绣花面料不能起泡、脱落，表面部位不能有水渍，纽扣等附件不能脱落；洗后产品不允许明显起皱或变形 | 符合要求 | 成品经3次洗涤后填充物不能移动、打结、分布不均匀等 | 填充物移动，分布不均匀 | 不允许使用不透气的薄膜 | 未使用
54 | NZJ(2014)QF12665 | - | 商场超市 | 棉衣 | 南京舜禹服饰有限公司 | 洁 | 165/88A | 合格品 C类 | — | 66.3 | C | 不合格 | 不符合 | 表：尼龙 100 里料：涤纶（聚酯纤维）100 棉：聚酯纤维 100 | 表：锦纶 100 里：聚酯纤维 100 填充物：聚酯纤维 100 | 4.0～9.0 | 面料：6.1 里料：6.8 | ≥3 | 面料：4-5 里料：4-5 | ≥3 | 面料：锦4-5 毛4-5 里料：聚酯4-5 棉4-5 | ≥3 | 面料：4-5 里料：4-5 | ≥3 | 面料：锦4-5 毛4-5 里料：聚酯4-5 棉4-5 | ≥3 | 面料：4-5 里料：4-5 | ≥3 | 面料：锦4-5 毛4-5 里料：聚酯4-5 棉4-5 | 面料：≥3 里料：≥3-4 | 面料：4-5 里料：4-5 | ≥3（深色低半级） | 面料：4-5（深色） | ≤0.6 | 面料：0.6 里料：0.4 | ≤0.6 | 面料：0.3 里料：0.3 | ≤5 | 0 | 成品经水洗后复合、喷涂、印花及绣花面料不能起泡、脱落，表面部位不能有水渍，纽扣等附件不能脱落；洗后产品不允许明显起皱或变形 | 符合要求 | 成品经3次洗涤后填充物不能移动、打结、分布不均匀等 | 符合要求 | 不允许使用不透气的薄膜 | 未使用
55 | NZJ(2014)QF12824 | 1号店 | 网络平台 | 女装化纤羽绒混合棉服 | 浙江森马服饰股份有限公司 | Semir 森马 | L 165/88A | 合格品 C类 | 10-132411007（款号） | 365.7 | C | 合格 | 符合 | 面料：锦纶 100 里料：聚酯纤维 100 胆料：聚酯纤维 100 填充物1：聚酯纤维 100 填充物2：灰鸭绒 50－5.0 聚酯纤维 50＋5.0 | 面料：锦纶 100 里料：聚酯纤维 100 胆料：聚酯纤维 100 帽填充物：聚酯纤维 100 大身填充物：聚酯纤维 52.3 灰鸭绒 47.7 | 4.0～9.0 | 面料：7.4 里料：7.8 | 面料：≥3-4 里料：≥3 | 面料：4-5 里料：4-5 | ≥3 | 面料：锦4-5 毛4-5 里料：聚酯4-5 棉4-5 | ≥3 | 面料：4-5 里料：4-5 | ≥3 | 面料：锦4-5 毛4-5 里料：聚酯4-5 棉4-5 | ≥3 | 面料：4-5 里料：4-5 | ≥3 | 面料：锦4-5 毛4-5 里料：聚酯4-5 棉4-5 | 面料：≥3-4 里料：≥3-4 | 面料：4-5 里料：4-5 | ≥2-3 | 面料：4-5 | ≤0.4 | 面料：0.2 里料：0.2 | ≤0.4 | 面料：0.2 里料：0.2 | ≤5 | - | 成品经水洗后复合、喷涂、印花及绣花面料不能起泡、脱落，表面部位不能有水渍，纽扣等附件不能脱落；洗后产品不允许明显起皱或变形 | 符合要求 | 成品经3次洗涤后填充物不能移动、打结、分布不均匀等 | 符合要求 | 不允许使用不透气的薄膜 | 未使用
56 | NZJ(2014)QF12825 | 苏宁易购 | 网络平台 | 夹棉背心（棉服装） | 彪马（上海）商贸有限公司 | 彪马 | XL 185/104A | 合格品 C类 | （12Q4）560842（货号） | 649 | C | 合格 | 符合 | 面料1：锦纶 100 面料2：聚酯纤维 100 里料：聚酯纤维 100 填充物：聚酯纤维 100 | 面料1：锦纶 100 面料2：聚酯纤维 100 里料：聚酯纤维 100 填充物：聚酯纤维 100 | 4.0～9.0 | 面料：8.2 里料：8.5 | ≥3 | 面料：4-5 里料：4-5 | ≥3 | 面料：聚酯4-5 棉4-5 里料：聚酯4-5 棉4-5 | ≥3 | 面料：4-5 里料：4-5 | ≥3 | 面料：聚酯4-5 棉4-5 里料：聚酯4-5 棉4-5 | ≥3 | 面料：4-5 里料：4-5 | ≥3 | 面料：聚酯4-5 棉4-5 里料：聚酯4-5 棉4-5 | 面料：≥3 里料：≥3-4 | 面料：4-5 里料：4-5 | ≥3（深色低半级） | 面料：4-5（深色） | ≤0.6 | 面料：0.2 里料：0.2 | ≤0.6 | 面料：0.3 里料：0.2 | ≤5 | 0 | 成品经水洗后复合、喷涂、印花及绣花面料不能起泡、脱落，表面部位不能有水渍，纽扣等附件不能脱落；洗后产品不允许明显起皱或变形 | 符合要求 | 成品经3次洗涤后填充物不能移动、打结、分布不均匀等 | 符合要求 | 不允许使用不透气的薄膜 | 未使用
57 | NZJ(2014)QF12826 | 苏宁易购 | 网络平台 | 棉衣 | 苏州蓝旗服饰有限公司 | BLUE·G | 180/96A | 一等品 C类 | M12026（货号） | 109 | C | 不合格 | 符合 | 面料：聚酯纤维 100 里料：聚酯纤维 100 填充物：聚酯纤维 100 | 面料：聚酯纤维 100 里料：聚酯纤维 100 填充物：聚酯纤维 100 | 4.0～9.0 | 面料：9.6 里料：6.6 | ≥3 | 面料：4-5 里料：4-5 | ≥3 | 面料：聚酯4-5 棉4-5 里料：聚酯4-5 棉4-5 | ≥3 | 面料：4-5 里料：4-5 | ≥3 | 面料：聚酯4-5 棉4-5 里料：聚酯4-5 棉4-5 | ≥3 | 面料：4-5 里料：4-5 | ≥3 | 面料：聚酯4-5 棉4-5 里料：聚酯4-5 棉4-5 | 面料：≥3-4 里料：≥3-4 | 面料：4-5 里料：4-5 | ≥3-4（深色低半级） | 面料：4-5（深色） | ≤0.6 | 面料：0.2 里料：0.4 | ≤0.6 | 面料：0.2 里料：0.4 | ≤5 | 0 | 成品经水洗后复合、喷涂、印花及绣花面料不能起泡、脱落，表面部位不能有水渍，纽扣等附件不能脱落；洗后产品不允许明显起皱或变形 | 面料涂层大面积起泡 | 成品经3次洗涤后填充物不能移动、打结、分布不均匀等 | 符合要求 | 不允许使用不透气的薄膜 | 未使用
58 | NZJ(2014)QF12827 | 1号店 | 网络平台 | 男针织棉服 | 上海美特斯邦威服饰股份有限公司 | Meters/bonwe | 175/96A | 合格品 C类 | 237425（商品码） | 202.3 | C | 合格 | 符合 | 面料：聚酯纤维 100 里料：聚酯纤维 100 填充物：聚酯纤维 100 | 面料：聚酯纤维 100 里料：聚酯纤维 100 填充物：聚酯纤维 100 | 4.0～9.0 | 面料：6.8 里料：6.9 | ≥3 | 面料：4-5 里料：4-5 | ≥3 | 面料：聚酯4-5 棉4-5 里料：聚酯4 棉4 | ≥3 | 面料：4-5 里料：4-5 | ≥3 | 面料：聚酯4-5 棉4-5 里料：聚酯4 棉4 | ≥3 | 面料：4-5 里料：4-5 | ≥3 | 面料：聚酯4-5 棉4-5 里料：聚酯4 棉4 | 面料：≥3 里料：≥3-4 | 面料：4 里料：3-4 | ≥3（深2） | 面料：4（深）里料：4 | ≤0.6 | —— | ≤0.6 | —— | ≤5 | 0 | 成品经水洗后复合、喷涂、印花及绣花面料不能起泡、脱落，表面部位不能有水渍，纽扣等附件不能脱落；洗后产品不允许明显起皱或变形 | 符合要求 | 成品经3次洗涤后填充物不能移动、打结、分布不均匀等 | 符合要求 | 不允许使用不透气的薄膜 | 未使用
59 | NZJ(2014)QF12828 | 京东商城 | 网络平台 | 棉衣 | 扬州祥龙制衣有限公司 | ELF SACK | 160/84A M | 合格品 C类 | 1242004（款号） | 249 | C | 不合格 | 不符合 | 面料：棉 100 里料：聚酯纤维 100 填充物：聚酯纤维 100 | 面料：棉 100 里料：聚酯纤维 100 填充物：聚酯纤维 100 | 4.0～9.0 | 面料：6.3 里料：6.6 | ≥3 | 面料：4-5 里料：4-5 | ≥3 | 面料：棉4-5 毛4-5 里料：聚酯4-5 棉4-5 | ≥3 | 面料：4-5 里料：4-5 | ≥3 | 面料：棉4-5 毛4-5 里料：聚酯4-5 棉4-5 | ≥3 | 面料：4-5 里料：4-5 | ≥3 | 面料：棉4-5 毛4-5 里料：聚酯4-5 棉4-5 | 面料：≥3 里料：≥3-4 | 面料：4 里料：4-5 | ≥3（深色低半级） | 面料：2-3（深色） | ≤0.6 | 面料：0.2 里料：0.5 | ≤0.6 | 面料：0.2 里料：0.7 | ≤5 | 3 | 成品经水洗后复合、喷涂、印花及绣花面料不能起泡、脱落，表面部位不能有水渍，纽扣等附件不能脱落；洗后产品不允许明显起皱或变形 | 符合要求 | 成品经3次洗涤后填充物不能移动、打结、分布不均匀等 | 符合要求 | 不允许使用不透气的薄膜 | 未使用
60 | NZJ(2014)QF12829 | 京东商城 | 网络平台 | 男士棉衣 | 杭州市仙艳服饰有限公司 | — | XL | 一等品 C类 | MY03（货号） | 228 | C | 不合格 | 不符合 | 面料：聚酯纤维 100 里料：聚酯纤维 100 填充物：聚酯纤维 100 | 面料：经向 聚酯纤维 100 纬向 涤纶/锦纶复合纤维 100 里料：聚酯纤维 100 填充物：聚酯纤维 100 | 4.0～9.0 | 面料：7.2 里料：7.1 | ≥3 | 面料：4-5 里料：4-5 | ≥3 | 面料：聚酯4 锦4 里料：聚酯4-5 棉4-5 | ≥3 | 面料：4-5 里料：4-5 | ≥3 | 面料：聚酯4 锦4 里料：聚酯4-5 棉4-5 | ≥3 | 面料：4-5 里料：4-5 | ≥3 | 面料：聚酯4 锦4 里料：聚酯4-5 棉4-5 | 面料：≥3-4 里料：≥3-4 | 面料：4 里料：4-5 | ≥3-4（深色低半级） | 面料：3-4（深色） | ≤0.6 | 面料：0.2 | ≤0.6 | 面料：0.2 | ≤5 | 0 | 成品经水洗后复合、喷涂、印花及绣花面料不能起泡、脱落，表面部位不能有水渍，纽扣等附件不能脱落；洗后产品不允许明显起皱或变形 | 符合要求 | 成品经3次洗涤后填充物不能移动、打结、分布不均匀等 | 符合要求 | 不允许使用不透气的薄膜 | 未使用
61 | NZJ(2014)QF12830 | 苏宁易购 | 网络平台 | 棉服 | 北京远翔伟业商贸有限公司 | 圣维澳 | XL | 一等品 C类 | 08（货号） | 108 | C | 不合格 | 不符合 | 面料：聚酯纤维 100 里料：聚酯纤维 100 填充物：聚酯纤维 100 | 面料：锦纶 100 里料：聚酯纤维 100 填充物：聚酯纤维 100 | 4.0～9.0 | 面料：6.8 里料：6.9 | ≥3 | 面料：4-5 里料：4-5 | ≥3 | 面料：锦3 毛4 里料：聚酯4-5 棉4-5 | ≥3 | 面料：4-5 里料：4-5 | ≥3 | 面料：锦3-4 毛4 里料：聚酯4-5 棉4-5 | ≥3 | 面料：4-5 里料：4-5 | ≥3 | 面料：锦3 毛4 里料：聚酯4-5 棉4-5 | 面料：≥3-4 里料：≥3-4 | 面料：4-5 里料：4-5 | ≥3-4（深色低半级） | 面料：4-5（深色） | ≤0.6 | 面料：0.4 里料：0.3 | ≤0.6 | 面料：0.6 里料：0.5 | ≤5 | 0 | 成品经水洗后复合、喷涂、印花及绣花面料不能起泡、脱落，表面部位不能有水渍，纽扣等附件不能脱落；洗后产品不允许明显起皱或变形 | 符合要求 | 成品经3次洗涤后填充物不能移动、打结、分布不均匀等 | 填充物移动严重，分布不均匀现象严重 | 不允许使用不透气的薄膜 | 使用
62 | NZJ(2014)QF12831 | 京东商城 | 网络平台 | 棉衣 | 杭州纽飒贸易有限公司 | 时竟 | M | 一等品 B类 | W8921（货号） | 369 | B | 不合格 | 不符合 | 面料：聚酯纤维 100 里料：/ 填充物：/ | 面料：聚酯纤维 100 里料：聚酯纤维100 填充物：聚酯纤维100 | 4.0～8.5 | 面料：6.8 里料：6.9 | ≥3 | 面料：4-5 里料：4-5 | ≥3 | 面料：聚酯4 棉4 里料：聚酯4-5 棉4-5 | ≥3 | 面料：4-5 里料：4-5 | ≥3 | 面料：聚酯4 棉4 里料：聚酯4-5 棉4-5 | ≥3 | 面料：4-5 里料：4-5 | ≥3 | 面料：聚酯4 棉4 里料：聚酯4-5 棉4-5 | 面料：≥3-4 里料：≥3-4 | 面料：4-5 里料：4-5 | ≥3-4（深色低半级） | 面料：4-5（深色） | ≤0.6 | 面料：0.4 里料：0.4 | ≤0.6 | 面料：0.5 里料：0.5 | ≤5 | 0 | 成品经水洗后复合、喷涂、印花及绣花面料不能起泡、脱落，表面部位不能有水渍，纽扣等附件不能脱落；洗后产品不允许明显起皱或变形 | 符合要求 | 成品经3次洗涤后填充物不能移动、打结、分布不均匀等 | 填充物移动，不均匀现象严重 | 不允许使用不透气的薄膜 | 使用
63 | NZJ(2014)QF12832 | 苏宁易购 | 网络平台 | 男棉茄克 | 江苏红豆实业股份有限公司 | Hodo 红豆 | 185/104B | 一等品 C类 | HJB8H229S4（货号） | 289 | C | 合格 | 符合 | 面料：聚酯纤维 100 （涂层除外） 里料：聚酯纤维 100 填充物：聚酯纤维 100 | 面料：聚酯纤维 100 （涂层除外） 里料：聚酯纤维 100 填充物：聚酯纤维 100 | 4.0～9.0 | 面料：6.6 里料：6.6 | ≥3 | 面料：4-5 里料：4-5 | ≥3 | 面料：聚酯4-5 棉4-5 里料：聚酯4-5 棉4-5 | ≥3 | 面料：4-5 里料：4-5 | ≥3 | 面料：聚酯4-5 棉4-5 里料：聚酯4-5 棉4-5 | ≥3 | 面料：4-5 里料：4-5 | ≥3 | 面料：聚酯4-5 棉4-5 里料：聚酯4-5 棉4-5 | 面料：≥3-4 里料：≥3-4 | 面料：4-5 里料：4-5 | ≥3-4（深色低半级） | 面料：4-5（深色） | ≤0.6 | 面料：0.3 里料：0.3 | ≤0.6 | 面料：0.3 里料：0.3 | ≤5 | 0 | 成品经水洗后复合、喷涂、印花及绣花面料不能起泡、脱落，表面部位不能有水渍，纽扣等附件不能脱落；洗后产品不允许明显起皱或变形 | 符合要求 | 成品经3次洗涤后填充物不能移动、打结、分布不均匀等 | 符合要求 | 不允许使用不透气的薄膜 | 未使用
64 | NZJ(2014)QF12833 | 京东商城 | 网络平台 | 男装棉服装 | 广州利威制衣有限公司 | JEEP | 180/96B | 一等品 C类 | JW09WJ201N754（款号） | 1080 | C | 合格 | 符合 | 面料：棉 100 里料：棉 100 袖里：涤纶（聚酯纤维）63.3±5 棉 36.7±5 填充物：涤纶（聚酯纤维）100 | 面料：棉 100 里料：棉 100 袖里：聚酯纤维 61.1 棉 38.9 填充物：聚酯纤维 100 | 4.0～9.0 | 面料：6.6 里料：6.4 | ≥3 | 面料：4-5 里料：4-5 | ≥3 | 面料：棉4-5 毛4-5 里料：棉4-5 毛4-5 | ≥3 | 面料：4-5 里料：4-5 | ≥3 | 面料：棉4-5 毛4-5 里料：棉4-5 毛4-5 | ≥3 | 面料：4-5 里料：4-5 | ≥3 | 面料：棉4-5 毛4-5 里料：棉4-5 毛4-5 | 面料：≥3-4 里料：≥3-4 | 面料：4-5 里料：4-5 | ≥3-4（深色低半级） | 面料：4（深色） | ≤0.6 | 面料：0.2 里料：0.3 | ≤0.6 | 面料：0.2 里料：0.3 | ≤5 | 0 | 成品经水洗后复合、喷涂、印花及绣花面料不能起泡、脱落，表面部位不能有水渍，纽扣等附件不能脱落；洗后产品不允许明显起皱或变形 | 符合要求 | 成品经3次洗涤后填充物不能移动、打结、分布不均匀等 | 符合要求 | 不允许使用不透气的薄膜 | 未使用
65 | NZJ(2014)QF12834 | 京东商城 | 网络平台 | 棉外套 | 泰州艾格服饰有限公司 | ES | 165/84A | 合格品 C类 | 01303201523834（款号） | 239.6 | C | 合格 | 符合 | 面料1：聚酯纤维 69.7±5 锦纶 30.3±5 面料2：羊毛 51.1±5 聚酯纤维 48.9±5 里料：聚酯纤维 100 毛条（绒面）：腈纶 100 毛条（基布）：聚酯纤维 100 填充料：聚酯纤维 100 | 面料1：聚酯纤维 71.0 锦纶 29.0 面料2：羊毛 52.3 聚酯纤维 47.7 里料：聚酯纤维 100 毛条（绒面）：腈纶 100 毛条（基布）：聚酯纤维 100 填充料：聚酯纤维 100 | 4.0～9.0 | 面料：6.4 里料：6.5 | ≥3 | 面料：4-5 里料：4-5 | ≥3 | 面料：聚酯4 锦3-4 里料：聚酯4-5 棉4-5 | ≥3 | 面料：4-5 里料：4-5 | ≥3 | 面料：聚酯4 锦3-4 里料：聚酯4-5 棉4-5 | ≥3 | 面料：4-5 里料：4-5 | ≥3 | 面料：聚酯4 锦3 里料：聚酯4-5 棉4-5 | 面料：≥3 里料：≥3-4 | 面料：4-5 里料：4-5 | ≥3（深色低半级） | 面料：4-5（深色） | ≤0.6 | 面料：0.2 里料：0.5 | ≤0.6 | 面料：0.2 里料：0.4 | ≤5 | 0 | 成品经干洗后复合、喷涂、印花及绣花面料不能起泡、脱落，表面部位不能有水渍，纽扣等附件不能脱落；洗后产品不允许明显起皱或变形 | 符合要求 | 成品经3次洗涤后填充物不能移动、打结、分布不均匀等 | 符合要求 | 不允许使用不透气的薄膜 | 未使用
66 | NZJ(2014)QF12835 | 京东商城 | 网络平台 | 上衣（棉服装） | 珠海拓中服装有限公司 | ESPPIT | 170/88A | 合格品 C类 | WD0124F（货号） | 429 | C | 合格 | 符合 | 表布：锦纶 100 上身里布：锦纶 100 下身里布：聚酯纤维 100 袖子里布：锦纶 100 填充物：聚酯纤维 100 | 表布：锦纶 100 上身里布：锦纶 100 下身里布：聚酯纤维 100 袖子里布：锦纶 100 填充物：聚酯纤维 100 | 4.0～9.0 | 面料：6.5 里料：6.5 | ≥3 | 面料：4-5 里料：4-5 | ≥3 | 面料：锦4-5 毛4-5 里料：聚酯4-5 棉4-5 | ≥3 | 面料：4-5 里料：4-5 | ≥3 | 面料：锦4-5 毛4-5 里料：聚酯4-5 棉4-5 | ≥3 | 面料：4-5 里料：4-5 | ≥3 | 面料：锦4-5 毛4-5 里料：聚酯4-5 棉4-5 | 面料：≥3 里料：≥3-4 | 面料：4-5 里料：4-5 | ≥3（深色低半级） | 面料：4-5（深色） | ≤0.6 | 面料：0.3 里料：0.3 | ≤0.6 | 面料：0.3 | ≤5 | 0 | 成品经水洗后复合、喷涂、印花及绣花面料不能起泡、脱落，表面部位不能有水渍，纽扣等附件不能脱落；洗后产品不允许明显起皱或变形 | 符合要求 | 成品经3次洗涤后填充物不能移动、打结、分布不均匀等 | 符合要求 | 不允许使用不透气的薄膜 | 未使用
67 | NZJ(2014)QF12836 | 1号店 | 网络平台 | 棉服 | — | — | 165/88A L | — C类 | — | 200 | C | 不合格 | 不符合 | 面料：聚酯纤维 100 里料：聚酯纤维 100 填充物：羽绒棉 | 面料：聚酯纤维 100 里料：聚酯纤维 100 填充物：聚酯纤维 100 | 4.0～9.0 | 面料：7.1 里料：6.8 | ≥3 | 面料：4-5 里料：4-5 | ≥3 | 面料：聚酯4-5 棉4-5 里料：聚酯4-5 棉4-5 | ≥3 | 面料：4-5 里料：4-5 | ≥3 | 面料：聚酯4-5 棉4-5 里料：聚酯4-5 棉4-5 | ≥3 | 面料：4-5 里料：4-5 | ≥3 | 面料：聚酯4-5 棉4-5 里料：聚酯4-5 棉4-5 | 面料：≥3 里料：≥3-4 | 面料：4-5 里料：4-5 | ≥3（深色低半级） | 面料：4-5（深色） | ≤0.6 | 面料：0.4 里料：0.7 | ≤0.6 | 面料：0.4 里料：1.0 | ≤5 | 0 | 成品经水洗后复合、喷涂、印花及绣花面料不能起泡、脱落，表面部位不能有水渍，纽扣等附件不能脱落；洗后产品不允许明显起皱或变形 | 符合要求 | 成品经3次洗涤后填充物不能移动、打结、分布不均匀等 | 填充物移动 | 不允许使用不透气的薄膜 | 使用
68 | NZJ(2014)QF12837 | 1号店 | 网络平台 | 男士棉衣 | 石狮市航麟服装贸易有限公司 | 德莱文 Delewen | XXXL 185 | 合格品 B类 | CNB0488（货号） | 182.3 | B | 不合格 | 不符合 | 里料：涤纶（聚酯纤维） 100 标：面料 PU皮 填充物：/ | 里料：聚酯纤维 100 面料基布：聚酯纤维 100 填充物：聚酯纤维 100 | 4.0～8.5 | 面料：6.9 里料：6.9 | ≥3 | 面料：4-5 里料：4-5 | ≥3 | 面料：聚酯4-5 棉4-5 里料：聚酯4-5 棉4-5 | ≥3 | 面料：4-5 里料：4-5 | ≥3 | 面料：聚酯4-5 棉4-5 里料：聚酯4-5 棉4-5 | ≥3 | 面料：4-5 里料：4-5 | ≥3 | 面料：聚酯4-5 棉4-5 里料：聚酯4-5 棉4-5 | 面料：≥3 里料：≥3-4 | 面料：4-5 里料：3-4 | ≥3（深色低半级） | 面料：4-5（深色） | ≤0.6 | 面料：0.3 里料：0.6 | ≤0.6 | 面料：0.3 里料：0.8 | ≤5 | 0 | 成品经水洗后复合、喷涂、印花及绣花面料不能起泡、脱落，表面部位不能有水渍，纽扣等附件不能脱落；洗后产品不允许明显起皱或变形 | 符合要求 | 成品经3次洗涤后填充物不能移动、打结、分布不均匀等 | 填充物严重移动，并从脱缝的袋口漏出 | 不允许使用不透气的薄膜 | 未使用
69 | NZJ(2014)QF12838 | 1号店 | 网络平台 | 棉服装 | 日播时尚服饰股份有限公司 | broadcast 播 | 170/88A（L） | 合格品 B类 | BDG4FG1420（1） | 471.7 | B | 合格 | 符合 | 面料：棉 100 里布：聚酯纤维 100 配布1：聚酯纤维 100 （缝线除外） 配布2：棉 98.4±5 氨纶 1.6±3（＞0） 填充物：聚酯纤维 100 | 面料：棉 100 里布：聚酯纤维 100 配布1：聚酯纤维 100 （缝线除外） 配布2：棉 98.2 氨纶 1.8 填充物：聚酯纤维 100 | 4.0～8.5 | 面料：6.7 里料：6.8 | ≥3 | 面料：4-5 里料：4-5 | ≥3 | 面料：棉4-5 毛4-5 里料：聚酯4-5 棉4-5 | ≥3 | 面料：4-5 里料：4-5 | ≥3 | 面料：棉4-5 毛4-5 里料：聚酯4-5 棉4-5 | ≥3 | 面料：4-5 里料：4-5 | ≥3 | 面料：棉4-5 毛4-5 里料：聚酯4-5 棉4-5 | 面料：≥3 里料：≥3-4 | 面料：4 里料：4-5 | ≥3（深色低半级） | 面料：2-3（深色） | ≤0.6 | 面料：0.3 里料：0.3 | ≤0.6 | 面料：0.3 里料：0.3 | ≤5 | 0 | 成品经水洗后复合、喷涂、印花及绣花面料不能起泡、脱落，表面部位不能有水渍，纽扣等附件不能脱落；洗后产品不允许明显起皱或变形 | 符合要求 | 成品经3次洗涤后填充物不能移动、打结、分布不均匀等 | 符合要求 | 不允许使用不透气的薄膜 | 未使用
70 | NZJ(2014)QF12839 | 1号店 | 网络平台 | 棉衣 | 广州市汇美服装有限公司 | INMAN 茵曼 | 165/88A L | 合格品 C类 | 824051566（款号） | 759 | C | 合格 | 符合 | 面料：棉 100 里料：棉 100 填充料：聚酯纤维 100 | 面料：棉 100 （含微量其他纤维） 里料：棉 100 填充料：聚酯纤维 100 | 4.0～9.0 | 面料：6.8 里料：6.8 | ≥3 | 面料：4-5 里料：4-5 | ≥3 | 面料：棉4-5 毛4-5 里料：棉4 毛4-5 | ≥3 | 面料：4-5 里料：4-5 | ≥3 | 面料：棉4-5 毛4-5 里料：棉4 毛4-5 | ≥3 | 面料：4-5 里料：4-5 | ≥3 | 面料：棉4-5 毛4-5 里料：棉4 毛4-5 | 面料：≥3 里料：≥3-4 | 面料：4 里料：4 | ≥3（深色低半级） | 面料：2-3（深色） | ≤0.6 | 面料：0.3 里料：0.3 | ≤0.6 | 面料：0.3 里料：0.3 | ≤5 | 0 | 成品经水洗后复合、喷涂、印花及绣花面料不能起泡、脱落，表面部位不能有水渍，纽扣等附件不能脱落；洗后产品不允许明显起皱或变形 | 符合要求 | 成品经3次洗涤后填充物不能移动、打结、分布不均匀等 | 符合要求 | 不允许使用不透气的薄膜 | 未使用
71 | NZJ(2014)QF12840 | 苏宁易购 | 网络平台 | 棉衣 | 深圳知恩贸易有限公司 | ARVI/shi | M | 一等品 B类 | — | 199 | B | 不合格 | 不符合 | / | 面料：聚酯纤维 100 里料：聚酯纤维 100 填充物：聚酯纤维 100 | 4.0～8.5 | 面料：6.9 里料：6.8 | ≥3 | 面料：4-5 里料：4-5 | ≥3 | 面料：聚酯4-5 棉4-5 里料：聚酯4-5 棉4-5 | ≥3 | 面料：4-5 里料：4-5 | ≥3 | 面料：聚酯4-5 棉4-5 里料：聚酯4-5 棉4-5 | ≥3 | 面料：4-5 里料：4-5 | ≥3 | 面料：聚酯4-5 棉4-5 里料：聚酯4-5 棉4-5 | 面料：≥3-4 里料：≥3-4 | 面料：4-5 里料：4-5 | ≥3-4（深色低半级） | 面料：4-5（深色） | ≤0.6 | 面料：0.3 里料：0.6 | ≤0.6 | 面料：0.3 里料：0.8 | ≤5 | 0 | 成品经水洗后复合、喷涂、印花及绣花面料不能起泡、脱落，表面部位不能有水渍，纽扣等附件不能脱落；洗后产品不允许明显起皱或变形 | 符合要求 | 成品经3次洗涤后填充物不能移动、打结、分布不均匀等 | 填充物移动，领子部位不均匀现象严重 | 不允许使用不透气的薄膜 | 未使用
72 | NZJ(2014)QF13086 | 天猫 | 网络平台 | 休闲棉衣 | 石狮市奥尔商贸有限公司 | 奥尔鑫威 | 3XL 185/100A | 合格品 C类 | AE6682（款号） | 69 | C | 不合格 | 符合 | 面料：锦纶 100 里料：聚酯纤维 100 填充物：聚酯纤维 100 | 面料：锦纶 100 里料：聚酯纤维 100 填充物：聚酯纤维 100 | 4.0～9.0 | 面料：6.7 里料：6.4 | ≥3 | 面料：4-5 里料：4-5 | ≥3 | 面料：锦4-5 毛4-5 里料：聚酯4-5 棉4-5 | ≥3 | 面料：4-5 里料：4-5 | ≥3 | 面料：锦4-5 毛4-5 里料：聚酯4-5 棉4-5 | ≥3 | 面料：4-5 里料：4-5 | ≥3 | 面料：锦4-5 毛4-5 里料：聚酯4-5 棉4-5 | 面料：≥3 里料：≥3-4 | 面料：4-5 里料：4 | ≥3（深色低半级） | 面料：4-5（深色） | ≤0.6 | 面料：0.2 里料：0.5 | ≤0.6 | 面料：0.2 里料：0.6 | ≤5 | 0 | 成品经水洗后复合、喷涂、印花及绣花面料不能起泡、脱落，表面部位不能有水渍，纽扣等附件不能脱落；洗后产品不允许明显起皱或变形 | 符合要求 | 成品经3次洗涤后填充物不能移动、打结、分布不均匀等 | 填充物移动，有不均匀现象 | 不允许使用不透气的薄膜 | 未使用
73 | NZJ(2014)QF13087 | 天猫 | 网络平台 | 棉衣 | 苏州卡帝圣天奴服饰有限公司 | Miss angle | 165/88A | 一等品 B类 | D-SM14-0001（款号） | 78 | B | 不合格 | 不符合 | 棉 100 | 面料：经向 聚酯纤维 100 纬向 涤纶/锦纶复合纤维 100 配料：聚酯纤维 100 大身里：聚酯纤维 100 袖里：聚酯纤维 100 填充物：聚酯纤维 100 | 4.0～8.5 | 7.4 | ≥3 | 面料：4-5里料4-5 | ≥3 | 面料：聚4-5锦3-4里料：聚4-5棉4-5 | ≥3 | 面料：4-5里料：4-5 | ≥3 | 面料：聚4-5锦3-4里料：聚4-5棉4-5 | ≥3 | 面料：4-5里料：4-5 | ≥3 | 面料：聚4-5锦3-4里料：聚4-5棉4-5 | ≥3-4 | 面料：4里料：4-5 | ≥3-4（深色低半级） | 面料：3-4 | ≤0.6 | 面料：0.3里料：针织面料 | ≤0.6 | 0.3 | ≤5 | 10 | 成品经水洗后复合、喷涂、印花及绣花面料不能起泡、脱落，表面部位不能有水渍，纽扣等附件不能脱落；洗后产品不允许明显起皱或变形 | 符合要求 | 成品经3次洗涤后填充物不能移动、打结、分布不均匀等 | 符合要求 | 不允许使用不透气的薄膜 | 未使用
74 | NZJ(2014)QF13088 | 天猫 | 网络平台 | 棉衣 | 杭州泰王服饰有限公司 | 格狮 | 190/92A（XXL） | 合格品 C类 | MY#013（货号） | 46 | C | 合格 | 符合 | 面料：聚酯纤维 100 里料：聚酯纤维 100 填充料：聚酯纤维 100 | 面料：聚酯纤维 100 里料：聚酯纤维 100 填充料：聚酯纤维 100 | 4.0～9.0 | 6.8 | ≥3 | 面料：4-5里料4-5 | ≥3 | 面料：聚4-5棉4-5里料：聚4-5棉4-5 | ≥3 | 面料：4-5里料：4-5 | ≥3 | 面料：聚4-5棉4-5里料：聚4-5棉4-5 | ≥3 | 面料：4-5里料：4-5 | ≥3 | 面料：聚4-5棉4-5里料：聚4-5棉4-5 | ≥3 | 面料：4-5里料：4-5 | ≥3（深色低半级） | 面料：4-5 | ≤0.6 | 面料：0.2里料：针织面料 | ≤0.6 | 0.2 | ≤5 | 0 | 成品经水洗后复合、喷涂、印花及绣花面料不能起泡、脱落，表面部位不能有水渍，纽扣等附件不能脱落；洗后产品不允许明显起皱或变形 | 符合要求 | 成品经3次洗涤后填充物不能移动、打结、分布不均匀等 | 符合要求 | 不允许使用不透气的薄膜 | 未使用
75 | NZJ(2014)QF13089 | 天猫 | 网络平台 | 棉服 | 杭州谦耀服饰有限公司 | 逆时针 CCW | XXXL | — | — | 56 | - | 不合格 | 不符合 | - | 面料：经向 聚酯纤维 100 纬向 涤纶/锦纶复合纤维 100 配料：聚酯纤维 100 里料：聚酯纤维 100 填充料：聚酯纤维 100 | 4.0～9.0 | 6.8 | ≥3 | 面料：4-5里料4-5 | ≥3 | 面料：聚4-5锦4里料：聚4-5棉4-5 | ≥3 | 面料：4-5里料：4-5 | ≥3 | 面料：聚4锦4里料：聚4-5棉4-5 | ≥3 | 面料：4-5里料：4-5 | ≥3 | 面料：聚4锦3-4里料：聚4-5棉4-5 | ≥3 | 面料：3-4里料：4-5 | ≥3（深色低半级） | 面料：3 | ≤0.6 | 面料：0.3里料：0.6 | ≤0.6 | 面料：0.3里料：0.6 | ≤5 | 2 | 成品经水洗后复合、喷涂、印花及绣花面料不能起泡、脱落，表面部位不能有水渍，纽扣等附件不能脱落；洗后产品不允许明显起皱或变形 | 符合要求 | 成品经3次洗涤后填充物不能移动、打结、分布不均匀等 | 符合要求 | 不允许使用不透气的薄膜 | 未使用
76 | NZJ(2014)QF13090 | 亚马逊中国 | 网络平台 | 棉服 | 广州荷茜贸易有限公司 | 朴桢 | 175/96A | — | — | 159 | - | 不合格 | 不符合 | - | 面料：聚酯纤维 100 里料：聚酯纤维 100 填充物：聚酯纤维 100 | 4.0～9.0 | 8 | ≥3 | 面料：4-5里料4-5 | ≥3 | 面料：聚4-5棉4-5里料：聚4-5棉4-5 | ≥3 | 面料：4-5里料：4-5 | ≥3 | 面料：聚4-5棉4-5里料：聚4-5棉4-5 | ≥3 | 面料：4-5里料：4-5 | ≥3 | 面料：聚4-5棉4-5里料：聚4-5棉4-5 | ≥3 | 面料：4-5里料：4-5 | ≥3（深色低半级） | 面料：4-5 | ≤0.6 | 面料：0.3里料：0.6 | ≤0.6 | 面料：0.3里料：0.9 | ≤5 | 0 | 成品经水洗后复合、喷涂、印花及绣花面料不能起泡、脱落，表面部位不能有水渍，纽扣等附件不能脱落；洗后产品不允许明显起皱或变形 | 符合要求 | 成品经3次洗涤后填充物不能移动、打结、分布不均匀等 | 填充物移动，有分布不均匀现象 | 不允许使用不透气的薄膜 | 使用
77 | NZJ(2014)QF13091 | 当当网 | 网络平台 | 棉服 | 杭州黯涉电子商务有限公司（浙江绍兴县舒友纺织服饰有限公司） | OTHERMIX | M 160/84A | 一等品 B类 | 3MV4141Z（款号） | 866.2 | B | 不合格 | 不符合 | 面料：棉 94±5 聚酯纤维 6±3 配料：聚酯纤维 100 填充物：聚酯纤维 100 | 面料：棉 92 粘纤 8 脱胆面料：聚酯纤维 100 里料：聚酯纤维 100 填充物：聚酯纤维 100 | 4.0～8.5 | 7.1 | ≥3 | 面料：4-5里料4-5 | ≥3 | 面料：棉4-5粘4-5里料：聚4-5棉4-5 | ≥3 | 面料：4-5里料：4-5 | ≥3 | 面料：棉4-5粘4-5里料：聚4-5棉4-5 | ≥3 | 面料：4-5里料：4-5 | ≥3 | 面料：棉4-5粘4-5里料：聚4-5棉4-5 | ≥3-4 | 面料：4里料：4-5 | ≥3-4（深色低半级） | 面料：3 | ≤0.6 | 面料：0.3里料：0.3 | ≤0.6 | 面料：0.3里料：0.3 | ≤5 | 0 | 成品经水洗后复合、喷涂、印花及绣花面料不能起泡、脱落，表面部位不能有水渍，纽扣等附件不能脱落；洗后产品不允许明显起皱或变形 | 印花脱落 | 成品经3次洗涤后填充物不能移动、打结、分布不均匀等 | 符合要求 | 不允许使用不透气的薄膜 | 未使用
78 | NZJ(2014)QF13092 | 苏宁易购 | 网络平台 | 棉衣 | 湖北金星纺织有限公司 | 鹄人 swanman | XXL 180/96A | 一等品 C类 | — | 368 | C | 不合格 | 不符合 | 面料：聚酯纤维 100 里料：聚酯纤维 100 填充物：聚酯纤维 100 | 面料：经向 聚酯纤维 100 纬向 涤纶/锦纶复合纤维 100 里料：聚酯纤维 100 填充物：聚酯纤维 100 | 4.0～9.0 | 6.7 | ≥3 | 面料：4-5里料4-5 | ≥3 | 面料：聚4-5锦4-5里料：聚4-5棉4-5 | ≥3 | 面料：4-5里料：4-5 | ≥3 | 面料：聚4-5锦4-5里料：聚4-5棉4-5 | ≥3 | 面料：4-5里料：4-5 | ≥3 | 面料：聚4-5锦4-5里料：聚4-5棉4-5 | ≥3-4 | 面料：4里料：4 | ≥3-4（深色低半级） | 面料：4 | ≤0.6 | 面料：0.3 | ≤0.6 | 面料：0.2 | ≤5 | 0 | 成品经水洗后复合、喷涂、印花及绣花面料不能起泡、脱落，表面部位不能有水渍，纽扣等附件不能脱落；洗后产品不允许明显起皱或变形 | 拉链绊子脱胶 | 成品经3次洗涤后填充物不能移动、打结、分布不均匀等 | 符合要求 | 不允许使用不透气的薄膜 | 未使用
79 | NZJ(2014)QF13093 | 亚马逊 | 网络平台 | 棉服 | 深圳市荷菄贸易有限公司 | GuQian 顾芊 | XXL 175/96A | 一等品 | — | 169 | - | 不合格 |  | —— | 面料：聚酯纤维 100 里料：聚酯纤维 100 填充物：聚酯纤维 100 | 4.0～9.0 | 6.5 | ≥3 | 面料：4-5里料4-5 | ≥3 | 面料：聚4-5棉4-5里料：聚4-5棉4-5 | ≥3 | 面料：4-5里料：4-5 | ≥3 | 面料：聚4-5棉4-5里料：聚4-5棉4-5 | ≥3 | 面料：4-5里料：4-5 | ≥3 | 面料：聚4-5棉4-5里料：聚4-5棉4-5 | ≥3-4 | 面料：4-5里料：4-5 | ≥3-4（深色低半级） | 面料：4-5 | ≤0.6 | 面料：0.3里料：0.6 | ≤0.6 | 面料：0.3里料：0.6 | ≤5 | 0 | 成品经水洗后复合、喷涂、印花及绣花面料不能起泡、脱落，表面部位不能有水渍，纽扣等附件不能脱落；洗后产品不允许明显起皱或变形 | 符合要求 | 成品经3次洗涤后填充物不能移动、打结、分布不均匀等 | 填充物移动、分布不均匀 | 不允许使用不透气的薄膜 | 使用
80 | NZJ(2014)QF13094 | 亚马逊 | 网络平台 | 棉服 | 上虞市欧圣弘服饰有限公司 | 零5衣柒 | XXL | 合格品 | — | 148 | - | 不合格 | 不符合 | —— | 面料：经向 聚酯纤维 100 纬向 涤纶/锦纶复合纤维 100 袖里料：聚酯纤维 100 大身里料：聚酯纤维 100 填充物：聚酯纤维 100 | 4.0～9.0 | 7.3 | ≥3 | 面料：4-5里料4-5 | ≥3 | 面料：聚4锦3里料：聚4-5棉4-5 | ≥3 | 面料：4-5里料：4-5 | ≥3 | 面料：聚4锦3里料：聚4-5棉4-5 | ≥3 | 面料：4-5里料：4-5 | ≥3 | 面料：聚4锦3里料：聚4-5棉4-5 | ≥3 | 面料：3-4里料：4-5 | ≥3（深色低半级） | 面料：3-4 | ≤0.6 | 面料：0.3 | ≤0.6 | 0.2 | ≤5 | 2 | 成品经水洗后复合、喷涂、印花及绣花面料不能起泡、脱落，表面部位不能有水渍，纽扣等附件不能脱落；洗后产品不允许明显起皱或变形 | 符合要求 | 成品经3次洗涤后填充物不能移动、打结、分布不均匀等 | 符合要求 | 不允许使用不透气的薄膜 | 未使用
81 | NZJ(2014)QF13095 | 当当网 | 网络平台 | 女装（棉服装） | 常熟市昕之情服饰贸易有限公司 | 芯羊 | XXXXL 190/108A | 一等品 C类 | M1450（货号） | 172 | C | 不合格 | 不符合 | 面料：棉 100 里料：聚酯纤维 100 填充物：聚酯纤维 100 | 面料：棉 100 里料：聚酯纤维 100 填充物：聚酯纤维 100 | 4.0～9.0 | 5.3 | ≥3 | 面料：4-5里料4-5 | ≥3 | 面料：棉4-5毛4-5里料：聚4-5棉4-5 | ≥3 | 面料：4-5里料：4-5 | ≥3 | 面料：棉4毛4-5里料：聚4-5棉4-5 | ≥3 | 面料：4-5里料：4-5 | ≥3 | 面料：棉4毛4-5里料：聚4-5棉4-5 | ≥3-4 | 面料：4里料：4-5 | ≥3-4（深色低半级） | 面料：2-3 | ≤0.6 | 面料：0.2里料：0.7 | ≤0.6 | 面料：0.2里料：1.0 | ≤5 | 13 | 成品经水洗后复合、喷涂、印花及绣花面料不能起泡、脱落，表面部位不能有水渍，纽扣等附件不能脱落；洗后产品不允许明显起皱或变形 | 里子严重外露（2cm），喷涂印花部位脱落 | 成品经3次洗涤后填充物不能移动、打结、分布不均匀等 | 符合要求 | 不允许使用不透气的薄膜 | 未使用
82 | NZJ(2014)QF13096 | 当当网 | 网络平台 | 女巧克力色棉服 | 利丰贸易（上海）有限公司 | 卡特彼勒 CATERPILLAR | XL 175/96A | 合格品 B类 | CB3WOPJK614G46 | 539 | B | 不合格 | 符合 | 面料：棉 96.3±5 其他纤维 2.6±3（＞0） 氨纶 1.1±3（＞0） 里料：聚酯纤维 100 填充物：聚酯纤维 100 | 面料：棉 94.0 其他纤维 4.8 氨纶 1.2 里料：聚酯纤维 100 填充物：聚酯纤维 100 | 4.0～8.5 | 4.7 | ≥3 | 面料：4-5里料4-5 | ≥3 | 面料：棉4-5粘4-5里料：聚4-5棉4-5 | ≥3 | 面料：4-5里料：4-5 | ≥3 | 面料：棉4-5粘4-5里料：聚4-5棉4-5 | ≥3 | 面料：4-5里料：4-5 | ≥3 | 面料：棉4-5粘4-5里料：聚4-5棉4-5 | ≥3 | 面料：3-4里料：4-5 | ≥3（深色低半级） | 面料：2-3 | ≤0.6 | 面料：0.4里料：0.6 | ≤0.6 | 面料：0.4里料：1.0 | ≤5 | 3 | 成品经水洗后复合、喷涂、印花及绣花面料不能起泡、脱落，表面部位不能有水渍，纽扣等附件不能脱落；洗后产品不允许明显起皱或变形 | 符合要求 | 成品经3次洗涤后填充物不能移动、打结、分布不均匀等 | 符合要求 | 不允许使用不透气的薄膜 | 未使用
83 | NZJ(2014)QF13097 | 天猫 | 网络平台 | 棉衣 | 杭州马祥服饰有限公司 | 乔淑妮 | XXXL | 一等品 C类 | QSN141252（货号） | 181.3 | C | 不合格 | 不符合 | —— | 大身里料：聚酯纤维 100 袖里料：聚酯纤维 100 填充物：聚酯纤维 100 | 4.0～9.0 | 9.3 | ≥3 | 面料：4-5里料4-5 | ≥3 | 面料：棉4-5毛4-5里料：聚4-5棉4-5 | ≥3 | 面料：4-5里料：4-5 | ≥3 | 面料：棉4-5毛4-5里料：聚4-5棉4-5 | ≥3 | 面料：4-5里料：4-5 | ≥3 | 面料：棉4-5毛4-5里料：聚4-5棉4-5 | ≥3-4 | 面料：3-4里料：4-5 | ≥3-4（深色低半级） | 面料：3 | ≤0.6 | 面料：0.3 | ≤0.6 | 面料：0.4 | ≤5 | 6 | 成品经水洗后复合、喷涂、印花及绣花面料不能起泡、脱落，表面部位不能有水渍，纽扣等附件不能脱落；洗后产品不允许明显起皱或变形 | 符合要求 | 成品经3次洗涤后填充物不能移动、打结、分布不均匀等 | 符合要求 | 不允许使用不透气的薄膜 | 未使用
84 | NZJ(2014)QF13098 | 淘宝集市店 | 网络平台 | 棉衣 | 经典楚欣设计工作室 | CHUXIN | L 165/88A | — C类 | 918（款号） | 99 | C | 不合格 | 不符合 | 面料：聚酯纤维 100 里料：聚酯纤维 100 填充物：羽绒棉 | 面料：聚酯纤维 100 里料：聚酯纤维 100 填充物：聚酯纤维 100 | 4.0～9.0 | 5.4 | ≥3 | 面料：4-5里料4-5 | ≥3 | 面料：聚4-5棉4-5里料：聚4-5棉4-5 | ≥3 | 面料：4-5里料：4-5 | ≥3 | 面料：聚4-5棉4-5里料：聚4-5棉4-5 | ≥3 | 面料：4-5里料：4-5 | ≥3 | 面料：聚4-5棉4-5里料：聚4-5棉4-5 | ≥3 | 面料：4-5里料：4-5 | ≥3（深色低半级） | 面料：4-5 | ≤0.6 | 面料：0.3里料：0.5 | ≤0.6 | 面料：0.4里料：0.6 | ≤5 | 0 | 成品经水洗后复合、喷涂、印花及绣花面料不能起泡、脱落，表面部位不能有水渍，纽扣等附件不能脱落；洗后产品不允许明显起皱或变形 | 符合要求 | 成品经3次洗涤后填充物不能移动、打结、分布不均匀等 | 符合要求 | 不允许使用不透气的薄膜 | 使用
85 | NZJ(2014)QF13099 | 天猫 | 网络平台 | 棉服 | 成都潮阁贸易有限公司 | 梵若溪 | XL 175/88A | 一等品 B类 | VD0396（货号） | 148 | B | 不合格 | 不符合 | 棉 97.6±5 涤纶（聚酯纤维）2.4±3（＞0） | 面料：经向 聚酯纤维 100 纬向 涤纶/锦纶复合纤维 100 里料：聚酯纤维 100 填充物：聚酯纤维 100 | 4.0～8.5 | 6.7 | ≥3 | 面料：4-5里料4-5 | ≥3 | 面料：聚4-5锦4里料：聚4-5棉4-5 | ≥3 | 面料：4-5里料：4-5 | ≥3 | 面料：聚4-5锦4里料：聚4-5棉4-5 | ≥3 | 面料：4-5里料：4-5 | ≥3 | 面料：聚4-5锦4里料：聚4-5棉4-5 | ≥3-4 | 面料：4里料：4 | ≥3-4（深色低半级） | 面料：3-4 | ≤0.6 | 面料：0.3里料0.3 | ≤0.6 | 面料：0.3里料0.3 | ≤5 | 0 | 成品经干洗后复合、喷涂、印花及绣花面料不能起泡、脱落，表面部位不能有水渍，纽扣等附件不能脱落；洗后产品不允许明显起皱或变形 | 符合要求 | 成品经3次洗涤后填充物不能移动、打结、分布不均匀等 | 符合要求 | 不允许使用不透气的薄膜 | 未使用
86 | NZJ(2014)QF13100 | 天猫 | 网络平台 | 棉服 | 杭州香娅服饰有限公司 | 彩虹舞 | XXL 175/96A | 合格品 C类 | DR14D（货号） | 238 | C | 不合格 | 不符合 | 面料：聚酯纤维 100 里料：聚酯纤维 100 填充物：聚酯纤维 100 | 面料：聚酯纤维 100 里料：聚酯纤维 100 填充物：聚酯纤维 100 | 4.0～9.0 | 7.3 | ≥3 | 面料：4-5里料4-5 | ≥3 | 面料：聚4-5棉4-5里料：聚4-5棉4-5 | ≥3 | 面料：4-5里料：4-5 | ≥3 | 面料：聚4-5棉4-5里料：聚4-5棉4-5 | ≥3 | 面料：4-5里料：4-5 | ≥3 | 面料：聚4-5棉4-5里料：聚4-5棉4-5 | ≥3 | 面料：4-5里料：4-5 | ≥3（深色低半级） | 面料：4 | ≤0.6 | 面料：0.2里料：0.5 | ≤0.6 | 面料：0.2里料：0.6 | ≤5 | 0 | 成品经水洗后复合、喷涂、印花及绣花面料不能起泡、脱落，表面部位不能有水渍，纽扣等附件不能脱落；洗后产品不允许明显起皱或变形 | 符合要求 | 成品经3次洗涤后填充物不能移动、打结、分布不均匀等 | 符合要求 | 不允许使用不透气的薄膜 | 使用
87 | NZJ(2014)QF13155 | 当当网 | 网络平台 | 棉服 | 盛尚一族（北京）商贸有限公司 | 吊牌：LOUZEY 衣服：LINWUQIQI | 3XL | 一等品 C类 | — | 181.3 | C | 不合格 | 不符合 | 面料：聚酯纤维 100 里料：聚酯纤维 100 填充物：聚酯纤维 100 | 面料：聚酯纤维 100 里料：聚酯纤维 100 填充物：聚酯纤维 100 | 4.0～9.0 | 6.8 | ≥3 | 面料：4-5里料4-5 | ≥3 | 面料：聚4-5棉4-5里料：聚4-5棉4-5 | ≥3 | 面料：4-5里料：4-5 | ≥3 | 面料：聚4-5棉4-5里料：聚4-5棉4-5 | ≥3 | 面料：4-5里料：4-5 | ≥3 | 面料：聚4-5棉4-5里料：聚4-5棉4-5 | ≥3-4 | 面料：4-5里料：4 | ≥3-4（深色低半级） | 面料：4-5 | ≤0.6 | 面料：0.3里料：0.6 | ≤0.6 | 面料：0.4里料：0.6 | ≤5 | 27 | 成品经水洗后复合、喷涂、印花及绣花面料不能起泡、脱落，表面部位不能有水渍，纽扣等附件不能脱落；洗后产品不允许明显起皱或变形 | 符合要求 | 成品经3次洗涤后填充物不能移动、打结、分布不均匀等 | 符合要求 | 不允许使用不透气的薄膜 | 使用
88 | NZJ(2014)QF13156 | 亚马逊 | 网络平台 | 棉服 | — | — | XXXL | — | — | 85.7 | - | 不合格 | 不符合 | / | 面料：聚酯纤维 100 里料：聚酯纤维 100 填充物：聚酯纤维 100 | 4.0～9.0 | 面料：6.7 里料：6.6 | ≥3 | 面料：4-5 里料：4-5 | ≥3 | 面料：聚酯4-5 棉4-5 里料：聚酯4-5 棉4-5 | ≥3 | 面料：4-5 里料：4-5 | ≥3 | 面料：聚酯4-5 棉4-5 里料：聚酯4-5 棉4-5 | ≥3 | 面料：4-5 里料：4-5 | ≥3 | 面料：聚酯4-5 棉4-5 里料：聚酯4-5 棉4-5 | 面料：≥3 里料：≥3-4 | 面料：4-5 里料：4-5 | ≥3（深色低半级） | 面料：4-5（深色） | ≤0.6 | 面料：0.4 里料：1.0 | ≤0.6 | 面料：0.4 里料：1.2 | ≤5 | 4 | 成品经水洗后复合、喷涂、印花及绣花面料不能起泡、脱落，表面部位不能有水渍，纽扣等附件不能脱落；洗后产品不允许明显起皱或变形 | 符合要求 | 成品经3次洗涤后填充物不能移动、打结、分布不均匀等 | 符合要求 | 不允许使用不透气的薄膜 | 未使用
89 | NZJ(2014)QF13157 | 天猫 | 网络平台 | 韩都衣舍棉衣AA3389（棉服装） | 山东韩都衣舍电子商务有限公司 | 韩都衣舍 HSTYLE | 170/88A L | 合格品 C类 | AA338907（货号） | 398 | C | 不合格 | 符合 | 大身面料：锦纶 100 里料：聚酯纤维 100 填充物：聚酯纤维 100 | 大身面料：锦纶 100 里料：聚酯纤维 100 填充物：聚酯纤维 100 | 4.0～9.0 | 面料：6.5 里料：6.6 | ≥3 | 面料：4-5 里料：4-5 | ≥3 | 面料：锦3-4 毛4 里料：聚酯4-5 棉4-5 | ≥3 | 面料：4-5 里料：4-5 | ≥3 | 面料：锦3-4 毛4 里料：聚酯4-5 棉4-5 | ≥3 | 面料：4-5 里料：4-5 | ≥3 | 面料：锦3-4 毛4 里料：聚酯4-5 棉4-5 | 面料：≥3 里料：≥3-4 | 面料：4-5 里料：4-5 | ≥3（深色低半级） | 面料：4-5（深色） | ≤0.6 | 面料：0.2 里料：0.5 | ≤0.6 | 面料：0.2 里料：0.8 | ≤5 | 14 | 成品经干洗后复合、喷涂、印花及绣花面料不能起泡、脱落，表面部位不能有水渍，纽扣等附件不能脱落；洗后产品不允许明显起皱或变形 | 符合要求 | 成品经3次洗涤后填充物不能移动、打结、分布不均匀等 | 填充物移动，分布不均匀严重 | 不允许使用不透气的薄膜 | 未使用
90 | NZJ(2014)QF13393 | 拍拍网 | 网络平台 | 棉衣 | — | — | XL 170/92A | 合格品 A类 | 9612（款号） | 308 | A | 不合格 | 不符合 | 面料：涤纶（聚酯纤维）100 里料：涤纶（聚酯纤维）100 内胆填充物：聚酯纤维 | 灯芯绒面料：棉 100 （弹性纤维除外） 仿皮面料基布：粘纤 100 里料：聚酯纤维 100 填充物：聚酯纤维 100 | 4.0～7.5 | 6.8 | ≥3-4 | 面料：4-5里料4-5 | ≥3-4 | 面料：棉4-5毛4-5里料：聚4-5棉4-5 | ≥3-4 | 面料：4-5里料4-5 | ≥3-4 | 面料：棉4-5毛4-5里料：聚4-5棉4-5 | ≥3-4 | 面料：4-5里料4-5 | ≥3-4 | 面料：棉4-5毛4-5里料：聚4-5棉4-5 | ≥4 | 面料：4-5里料：4-5 | ≥3（深色低半级） | 面料：4 | ≤0.6 | 面料：0.3里料：0.6 | ≤0.6 | 面料：0.3里料：0.6 | ≤5 | 0 | 成品经水洗后复合、喷涂、印花及绣花面料不能起泡、脱落，表面部位不能有水渍，纽扣等附件不能脱落；洗后产品不允许明显起皱或变形 | 里子外露 | 成品经3次洗涤后填充物不能移动、打结、分布不均匀等 | 填充物移动，不均匀分布 | 不允许使用不透气的薄膜 | 未使用
91 | NZJ(2014)QF13394 | 拍拍网 | 网络平台 | 棉服 | 真维斯服饰（中国）有限公司 | 真维斯 | L 180/100A | 一等品 B类 | 26-122003（货号） | 343.3 | B | 合格 | 符合 | 面料：锦纶 100 里料：聚酯纤维 100 填充物：聚酯纤维 100 | 面料：锦纶 100 里料：聚酯纤维 100 填充物：聚酯纤维 100 | 4.0～8.5 | 面料：7.0 里料：7.0 | ≥3 | 面料：4-5 里料：4-5 | ≥3 | 面料：锦3-4 毛4-5 里料：聚酯4-5 棉4-5 | ≥3 | 面料：4-5 里料：4-5 | ≥3 | 面料：锦4 毛4-5 里料：聚酯4-5 棉4-5 | ≥3 | 面料：4-5 里料：4-5 | ≥3 | 面料：锦4 毛4-5 里料：聚酯4-5 棉4-5 | 面料：≥3-4 里料：≥3-4 | 面料：4-5 里料：4 | ≥3-4（深色低半级） | 面料：4-5（深色） | ≤0.6 | 面料：0.4 里料：0.4 | ≤0.6 | 面料：0.4 里料：0.6 | ≤5 | 0 | 成品经水洗后复合、喷涂、印花及绣花面料不能起泡、脱落，表面部位不能有水渍，纽扣等附件不能脱落；洗后产品不允许明显起皱或变形 | 符合要求 | 成品经3次洗涤后填充物不能移动、打结、分布不均匀等 | 符合要求 | 不允许使用不透气的薄膜 | 未使用
92 | NZJ(2014)QF13395 | 拍拍网 | 网络平台 | 棉服 | — | — | XL | — | — | 152.7 | - | 不合格 | 不符合 | / | 面料：聚酯纤维 100 里料：聚酯纤维 100 填充物：聚酯纤维 100 | 4.0～9.0 | 面料：6.9 里料：6.8 | ≥3 | 面料：4-5 里料：4-5 | ≥3 | 面料：聚酯4-5 棉4-5 里料：聚酯4-5 棉4-5 | ≥3 | 面料：4-5 里料：4-5 | ≥3 | 面料：聚酯4-5 棉4-5 里料：聚酯4-5 棉4-5 | ≥3 | 面料：4-5 里料：4-5 | ≥3 | 面料：聚酯4-5 棉4-5 里料：聚酯4-5 棉4-5 | 面料：≥3 里料：≥3-4 | 面料：4-5 里料：4 | ≥3（深色低半级） | 面料：4-5（深色） | ≤0.6 | 面料：0.3 里料：0.6 | ≤0.6 | 面料：0.4 里料：0.6 | ≤5 | 0 | 成品经水洗后复合、喷涂、印花及绣花面料不能起泡、脱落，表面部位不能有水渍，纽扣等附件不能脱落；洗后产品不允许明显起皱或变形 | 符合要求 | 成品经3次洗涤后填充物不能移动、打结、分布不均匀等 | 符合要求 | 不允许使用不透气的薄膜 | 未使用
93 | NZJ(2014)QF13397 | 苏宁易购 | 网络平台 | 防寒服（棉服） | 深圳米素服饰有限公司 | 米纱 | 165/88A L | 合格品 C类 | 801（货号） | 234.7 | C | 不合格 | 不符合 | 面料：涤纶（聚酯纤维）100 里料：涤纶（聚酯纤维）100 填充物：羽绒棉 | 面料：聚酯纤维 100 里料：聚酯纤维 100 填充物：聚酯纤维 100 | 4.0～9.0 | 6.6 | ≥3 | 面料：4-5里料4-5 | ≥3 | 面料：聚4-5棉4-5里料：聚4-5棉4-5 | ≥3 | 面料：4-5里料：4-5 | ≥3 | 面料：聚4-5棉4-5里料：聚4-5棉4-5 | ≥3 | 面料：4-5里料：4-5 | ≥3 | 面料：聚4-5棉4-5里料：聚4-5棉4-5 | ≥3 | 面料：4-5里料：4 | ≥3（深色低半级） | 面料：4-5 | ≤0.6 | 面料：0.3里料：0.6 | ≤0.6 | 面料：0.3里料：0.6 | ≤5 | 0 | 成品经干洗后复合、喷涂、印花及绣花面料不能起泡、脱落，表面部位不能有水渍，纽扣等附件不能脱落；洗后产品不允许明显起皱或变形 | 绗线、袋口等多处脱缝 | 成品经3次洗涤后填充物不能移动、打结、分布不均匀等 | 填充物移动、分布不均匀 | 不允许使用不透气的薄膜 | 使用
94 | NZJ(2014)QF13492 | - | 网络平台 | 休闲棉衣 | 常熟市虞山镇莫城鼎雄制衣厂 | 爱玛登 | 180/96A | 一等品 C类 | 8298（款号） | 319 | C | 不合格 | 不符合 | 面料：聚酯纤维 100 里料：涤纶（聚酯纤维) 100 填充物：羽绒棉 | 面料：聚酯纤维 100 里料：聚酯纤维 100 填充物：聚酯纤维 100 | 4.0～9.0 | 7.1 | ≥3 | 面料：4-5里料4-5 | ≥3 | 面料：聚4-5棉4-5里料：聚4-5棉4-5 | ≥3 | 面料：4-5里料：4-5 | ≥3 | 面料：聚4-5棉4-5里料：聚4-5棉4-5 | ≥3 | 面料：4-5里料：4-5 | ≥3 | 面料：聚4-5棉4-5里料：聚4-5棉4-5 | ≥3 | 面料：4-5里料：4-5 | ≥3（深色低半级） | 面料：4-5 | ≤0.6 | 面料：0.3里料：0.4 | ≤0.6 | 面料：0.3里料：0.4 | ≤5 | 3 | 成品经水洗后复合、喷涂、印花及绣花面料不能起泡、脱落，表面部位不能有水渍，纽扣等附件不能脱落；洗后产品不允许明显起皱或变形 | 符合要求 | 成品经3次洗涤后填充物不能移动、打结、分布不均匀等 | 符合要求 | 不允许使用不透气的薄膜 | 未使用