## Sheet1
附表1－12
树脂镜片产品质量国家监督抽查产品及其企业名单
序号 | 企业名称 | 所在地 | 规格 | 生产日期/批号 | 抽查结果 | 主要不合格项目 | 承检机构
1 | 上海依视路光学有限公司 | 上海市 | n=1.56 | 2017-04-22 | 合格 |  | 国家眼镜玻璃搪瓷制品质量监督检验中心
2 | 上海伟星光学有限公司 | 上海市 | n=1.56 | 2017-04-01 | 合格 |  | 国家眼镜玻璃搪瓷制品质量监督检验中心
3 | 上海康耐特光学股份有限公司 | 上海市 | n=1.60 | 2017-04-25 | 合格 |  | 国家眼镜玻璃搪瓷制品质量监督检验中心
4 | 镇江奥神光学有限公司 | 江苏省 | n=1.56 | / | 合格 |  | 国家眼镜玻璃搪瓷制品质量监督检验中心
5 | 丹阳市奔驰眼镜厂 | 江苏省 | n=1.56 | 2017-04-26 | 合格 |  | 国家眼镜玻璃搪瓷制品质量监督检验中心
6 | 江苏视无界光学眼镜有限公司 | 江苏省 | n=1.60 | 2017-05-03 | 合格 |  | 国家眼镜玻璃搪瓷制品质量监督检验中心
7 | 镇江璟峰光学眼镜有限公司 | 江苏省 | n=1.56 | 2017-05-03 | 合格 |  | 国家眼镜玻璃搪瓷制品质量监督检验中心
8 | 丹阳市司徒镇圣通光学眼镜厂 | 江苏省 | n=1.56 | 2017-05-03 | 合格 |  | 国家眼镜玻璃搪瓷制品质量监督检验中心
9 | 江苏瑞尔光学有限公司 | 江苏省 | n=1.56 | / | 合格 |  | 国家眼镜玻璃搪瓷制品质量监督检验中心
10 | 江苏奥尔帝光学眼镜有限公司 | 江苏省 | n=1.50 | / | 合格 |  | 国家眼镜玻璃搪瓷制品质量监督检验中心
11 | 镇江通球眼镜有限公司 | 江苏省 | n=1.56 | / | 合格 |  | 国家眼镜玻璃搪瓷制品质量监督检验中心
12 | 江苏万新光学有限公司 | 江苏省 | n=1.56 | 2017-05-03 | 合格 |  | 国家眼镜玻璃搪瓷制品质量监督检验中心
13 | 丹阳市一品光学有限公司 | 江苏省 | n=1.56 | 2017-04-30 | 合格 |  | 国家眼镜玻璃搪瓷制品质量监督检验中心
14 | 江苏唯尊光学眼镜有限公司 | 江苏省 | n=1.60 | 2017-05-03 | 合格 |  | 国家眼镜玻璃搪瓷制品质量监督检验中心
15 | 丹阳佰易视光学眼镜有限公司 | 江苏省 | n=1.56 | 2017-05-02 | 合格 |  | 国家眼镜玻璃搪瓷制品质量监督检验中心
16 | 丹阳美康光学眼镜有限公司 | 江苏省 | n=1.67 | 2017-05-03 | 合格 |  | 国家眼镜玻璃搪瓷制品质量监督检验中心
17 | 江苏奥美光电科技有限公司 | 江苏省 | n=1.56 | 2017-05-02 | 合格 |  | 国家眼镜玻璃搪瓷制品质量监督检验中心
18 | 镇江帝琴眼镜有限公司 | 江苏省 | n=1.56 | 2017-05-02 | 合格 |  | 国家眼镜玻璃搪瓷制品质量监督检验中心
19 | 江苏积家光学有限公司 | 江苏省 | n=1.551 | 2017-05-03 | 合格 |  | 国家眼镜玻璃搪瓷制品质量监督检验中心
20 | 上海明月光学眼镜有限公司 | 江苏省 | n=1.551 | 05032017 | 合格 |  | 国家眼镜玻璃搪瓷制品质量监督检验中心
21 | 江苏赛蒙光学眼镜有限公司 | 江苏省 | n=1.551 | 05032017 | 合格 |  | 国家眼镜玻璃搪瓷制品质量监督检验中心
22 | 视悦光学有限公司 | 江苏省 | n=1.67 | / | 合格 |  | 国家眼镜玻璃搪瓷制品质量监督检验中心
23 | 镇江视伟光学有限公司 | 江苏省 | n=1.60 | / | 合格 |  | 国家眼镜玻璃搪瓷制品质量监督检验中心
24 | 丹阳市龙诚光学眼镜有限公司 | 江苏省 | n=1.60 | 2017-05-03 | 合格 |  | 国家眼镜玻璃搪瓷制品质量监督检验中心
25 | 镇江禾创光学有限公司 | 江苏省 | n=1.60 | 2017-05-03 | 合格 |  | 国家眼镜玻璃搪瓷制品质量监督检验中心
26 | 江苏全真光学科技股份有限公司 | 江苏省 | n=1.56(变色) | 2017-05-04 | 合格 |  | 国家眼镜玻璃搪瓷制品质量监督检验中心
27 | 江苏康耐特光学有限公司 | 江苏省 | n=1.50 | 2017-04-26 | 合格 |  | 国家眼镜玻璃搪瓷制品质量监督检验中心
28 | 江苏格林视通光学有限公司 | 江苏省 | n=1.552 | 2017-05-02 | 合格 |  | 国家眼镜产品质量监督检验中心
29 | 江苏鸿晨光学有限公司 | 江苏省 | n=1.552 | 2017-05-02 | 合格 |  | 国家眼镜产品质量监督检验中心
30 | 江苏奥天光学有限公司 | 江苏省 | n=1.598 | 2017-05-03 | 合格 |  | 国家眼镜产品质量监督检验中心
31 | 江苏明月光电科技有限公司 | 江苏省 | n=1.600 | 2017-05-02 | 合格 |  | 国家眼镜产品质量监督检验中心
32 | 江苏视客光学眼镜有限公司 | 江苏省 | n=1.665 | / | 合格 |  | 国家眼镜产品质量监督检验中心
33 | 丹阳市华康达医疗器械有限公司 | 江苏省 | n=1.553 | 2017-05-04 | 合格 |  | 国家眼镜产品质量监督检验中心
34 | 江苏俊视光学有限公司 | 江苏省 | n=1.553 | 2017-05-04 | 合格 |  | 国家眼镜产品质量监督检验中心
35 | 江苏洪旭光电科技有限公司 | 江苏省 | n=1.56 | 2017-05-02 | 合格 |  | 国家眼镜产品质量监督检验中心
36 | 江苏硕延光学眼镜有限公司 | 江苏省 | n=1.56 | 2017-05-03 | 合格 |  | 国家眼镜产品质量监督检验中心
37 | 镇江市安龙眼镜有限公司 | 江苏省 | n=1.56 | 2017-05-02 | 合格 |  | 国家眼镜产品质量监督检验中心
38 | 江苏恒大光电科技有限公司 | 江苏省 | n=1.56 | 2017-04-28 | 合格 |  | 国家眼镜产品质量监督检验中心
39 | 江苏潮华光电科技有限公司 | 江苏省 | n=1.67 | 2017-04-15 | 合格 |  | 国家眼镜产品质量监督检验中心
40 | 江苏康尔明眼镜有限公司 | 江苏省 | n=1.553 | 2017-05-04 | 合格 |  | 国家眼镜产品质量监督检验中心
41 | 江苏博大光学眼镜有限公司 | 江苏省 | n=1.56 | 2017-04-17 | 合格 |  | 国家眼镜产品质量监督检验中心
42 | 江苏海一比真光学镜片有限公司 | 江苏省 | n=1.67 | 2017-05-02/170502A1HY | 合格 |  | 国家眼镜产品质量监督检验中心
43 | 江苏宇洲光学有限公司 | 江苏省 | n=1.552 | 2017-04-28 | 合格 |  | 国家眼镜产品质量监督检验中心
44 | 江苏尊龙光学有限公司 | 江苏省 | n=1.552 | 2017-05-05 | 合格 |  | 国家眼镜产品质量监督检验中心
45 | 丹阳市恒成眼镜厂 | 江苏省 | n=1.56 | 2017-05-05 | 合格 |  | 国家眼镜产品质量监督检验中心
46 | 常州威尔光学科技有限公司 | 江苏省 | n=1.551 | 2017-05-05 | 合格 |  | 国家眼镜产品质量监督检验中心
47 | 江苏远大光学科技有限公司 | 江苏省 | n=1.596 | 2017-05-08 | 合格 |  | 国家眼镜产品质量监督检验中心
48 | 大田大明光学（杭州）有限公司 | 浙江省 | n=1.553 | 2017-05-04 | 合格 |  | 国家眼镜产品质量监督检验中心
49 | 浙江伟星光学有限公司 | 浙江省 | n=1.60 | 2017-04 | 合格 |  | 国家眼镜产品质量监督检验中心
50 | 凯米光学（嘉兴）有限公司 | 浙江省 | n=1.60 | 2017-04-27 | 合格 |  | 国家眼镜产品质量监督检验中心
51 | 临海市天和眼镜有限公司 | 浙江省 | n=1.56 | 2017-04-18 | 合格 |  | 国家眼镜产品质量监督检验中心
52 | 龙岩艾伦光学有限公司 | 福建省 | n=1.56 | 2017-05-04 | 合格 |  | 国家眼镜产品质量监督检验中心
53 | 江苏晨远光学眼镜有限公司 | 江苏省 | n=1.56 | 2017-04-25 | 不合格 | 防紫外性能τmax(λ)（明示指标）、抗冲击（明示指标） | 国家眼镜玻璃搪瓷制品质量监督检验中心
54 | 江苏天目光学有限公司 | 江苏省 | n=1.55 | 20170504 | 不合格 | 色散系数 | 国家眼镜玻璃搪瓷制品质量监督检验中心
55 | 江苏鸿威光学有限公司 | 江苏省 | n=1.56(变色) | 170502 | 不合格 | 色散系数 | 国家眼镜玻璃搪瓷制品质量监督检验中心
56 | 丹阳市正阳光学有限公司 | 江苏省 | n=1.56 | 2017-05-03 | 不合格 | 标志 | 国家眼镜产品质量监督检验中心
57 | 江苏精岩光学眼镜有限公司 | 江苏省 | n=1.56 | 2017-03-03 | 不合格 | 镜片直径有效尺寸偏差 | 国家眼镜产品质量监督检验中心
58 | 临海市盛盈光学眼镜有限公司 | 浙江省 | n=1.56 | 2017-04-05 | 不合格 | 折射率 | 国家眼镜产品质量监督检验中心
59 | 临海市金利马光学眼镜有限公司 | 浙江省 | n=1.56 | 2017-04-28 | 不合格 | 折射率 | 国家眼镜产品质量监督检验中心
60 | 临海市英舒眼镜有限公司 | 浙江省 | n=1.56 | 2017-04-28 | 不合格 | 折射率 | 国家眼镜产品质量监督检验中心
注：按行政区域排序。