## Sheet1
附表1－16
浸渍纸层压木质地板产品质量国家监督抽查产品及其企业名单
序号 | 企业名称 | 所在地 | 规格 | 型号 | 产品等级 | 生产日期/批号 | 抽查结果 | 主要不合格项目 | 承检机构
1 | 北京米加特装饰材料有限公司 | 北京市 | 1220mm×195mm×12mm | SM9958型 | 合格品家用Ⅱ级 E1级 | 2017-05-03 | 合格 |  | 国家竹木产品质量监督检验中心
2 | 北京林盾木业有限公司 | 北京市 | 812mm×200mm×12mm | 9323型 | 合格品家用Ⅱ级 E1级 | 2017-03-15 | 合格 |  | 国家竹木产品质量监督检验中心
3 | 沈阳福王木业有限公司 | 辽宁省 | 1222mm×201mm×12mm | / | 合格品家用Ⅱ级 E1级 | 2017-03-26 | 合格 |  | 国家建材产品质量监督检验中心（南京）
4 | 沈阳鑫格兰特木业有限公司 | 辽宁省 | 1219mm×200mm×12mm | / | 合格品家用Ⅱ级 E1级 | 2016-06-28 | 合格 |  | 国家建材产品质量监督检验中心（南京）
5 | 沈阳市大东区百度装饰材料厂 | 辽宁省 | 1220mm×168mm×12mm | / | 合格品家用Ⅱ级 E1级 | 2017-02-15 | 合格 |  | 国家建材产品质量监督检验中心（南京）
6 | 沈阳如意木业制品厂 | 辽宁省 | 1220mm×168mm×12mm | / | 合格品家用Ⅱ级 E1级 | 2016-05-02 | 合格 |  | 国家建材产品质量监督检验中心（南京）
7 | 抚顺市顺城区实兴复合地板厂 | 辽宁省 | 1220mm×205mm×12mm | / | 合格品家用Ⅱ级 E1级 | 2017-04-23 | 合格 |  | 国家建材产品质量监督检验中心（南京）
8 | 沈阳乾丰木业有限公司 | 辽宁省 | 1216mm×196mm×12mm | / | 合格品家用Ⅱ级 E1级 | 2017-04-01 | 合格 |  | 国家建材产品质量监督检验中心（南京）
9 | 沈阳商正木业有限公司 | 辽宁省 | 1218mm×198mm×12mm | / | 合格品家用Ⅱ级 E1级 | 2016-11-22 | 合格 |  | 国家建材产品质量监督检验中心（南京）
10 | 沈阳贝朗木业有限公司 | 辽宁省 | 1218mm×198mm×12mm | / | 合格品家用Ⅱ级 E1级 | 2017-04-28 | 合格 |  | 国家建材产品质量监督检验中心（南京）
11 | 沈阳市荣邦木业加工厂 | 辽宁省 | 1220mm×198mm×12mm | / | 合格品家用Ⅱ级 E1级 | 2017-03-15 | 合格 |  | 国家建材产品质量监督检验中心（南京）
12 | 沈阳爱地尔地板厂 | 辽宁省 | 1219mm×199mm×12mm | / | 合格品家用Ⅱ级 E1级 | 2017-05-03 | 合格 |  | 国家建材产品质量监督检验中心（南京）
13 | 沈阳市于洪区东生地板厂 | 辽宁省 | 1220mm×196mm×12mm | / | 合格品家用Ⅱ级 E1级 | 2017-05-08 | 合格 |  | 国家建材产品质量监督检验中心（南京）
14 | 沈阳中本木业有限公司 | 辽宁省 | 1218mm×168mm×12mm | / | 合格品家用Ⅱ级 E1级 | 2017-03-29 | 合格 |  | 国家建材产品质量监督检验中心（南京）
15 | 沈阳市多彩木业有限公司 | 辽宁省 | 1218mm×197mm×12mm | / | 合格品家用Ⅱ级 E1级 | 2016-04-08 | 合格 |  | 国家建材产品质量监督检验中心（南京）
16 | 上海菲林格尔木业股份有限公司 | 上海市 | 1215mm×143mm×11mm | / | 合格品家用Ⅰ级 E1级 | 2017-05-08 | 合格 |  | 国家人造板与木竹制品质量监督检验中心
17 | 上海升达林产有限公司 | 上海市 | 1216mm×171mm×12mm | / | 合格品家用Ⅰ级 E1级 | 2017-02-08 | 合格 |  | 国家人造板与木竹制品质量监督检验中心
18 | 上海杰盈木业有限公司 | 上海市 | 1215mm×195mm×12mm | / | 合格品家用Ⅱ级 E1级 | 2016-09-17/20160917 | 合格 |  | 国家建材产品质量监督检验中心（南京）
19 | 武进区横林宇通界装饰材料厂 | 江苏省 | 816mm×156mm×12mm | 9401 | 合格品家用Ⅱ级 E1级 | 2017-05-06 | 合格 |  | 国家建筑材料及装饰装修材料质量监督检验中心
20 | 江苏洛基木业有限公司 | 江苏省 | 810mm×130mm×12.3mm | / | 优等品家用Ⅰ级 E1级 | 2017-04-06 | 合格 |  | 国家建筑材料及装饰装修材料质量监督检验中心
21 | 常州市武进三友装饰材料有限公司 | 江苏省 | 810mm×150mm×12mm | G703 | 合格品家用Ⅱ级 E1级 | 2017-03-06 | 合格 |  | 国家建筑材料及装饰装修材料质量监督检验中心
22 | 常州君安木业制造有限公司 | 江苏省 | 810mm×131mm×12mm | 2198 | 合格品家用Ⅱ级 E1级 | 106P34 | 合格 |  | 国家建筑材料及装饰装修材料质量监督检验中心
23 | 常州市祥泰木业有限公司 | 江苏省 | 810mm×130mm×12mm | / | 合格品家用Ⅱ级 E1级 | 2017-04-20 | 合格 |  | 国家建筑材料及装饰装修材料质量监督检验中心
24 | 江苏贝尔装饰材料有限公司 | 江苏省 | 808mm×12mm×130mm | / | 合格品家用Ⅰ级 E1级 | 2016-12-20 | 合格 |  | 国家建筑材料及装饰装修材料质量监督检验中心
25 | 常州徐家木业有限公司前黄分公司 | 江苏省 | 808mm×129.8mm×12mm | 6528 | 合格品家用Ⅱ级 E1级 | 170323A | 合格 |  | 国家建筑材料及装饰装修材料质量监督检验中心
26 | 江苏永成木业有限公司 | 江苏省 | 1219mm×198mm×12mm | 9007 | 合格品家用Ⅱ级 E1级 | 2017-03-10 | 合格 |  | 国家建筑材料及装饰装修材料质量监督检验中心
27 | 常州上佳居木业有限公司 | 江苏省 | 808mm×129.5mm×12mm | / | 合格品家用Ⅱ级 E1级 | 2016-12-10 | 合格 |  | 国家建筑材料及装饰装修材料质量监督检验中心
28 | 武进区横林宏跃办公家具厂 | 江苏省 | 810mm×149mm×12mm | FG907 | 合格品家用Ⅱ级 E1级 | 2016-11-02 | 合格 |  | 国家建筑材料及装饰装修材料质量监督检验中心
29 | 常州市双江木业有限公司 | 江苏省 | 810mm×150.5mm×12mm | 302 | 合格品家用Ⅱ级 E1级 | 2017-02-18 | 合格 |  | 国家建筑材料及装饰装修材料质量监督检验中心
30 | 常州品尚木业有限公司 | 江苏省 | 808mm×147mm×12mm | / | 合格品家用Ⅱ级 E1级 | 2017-03-06 | 合格 |  | 国家建筑材料及装饰装修材料质量监督检验中心
31 | 常州市武进区横林华烨木业厂 | 江苏省 | 830mm×430mm×12mm | / | 合格品家用Ⅱ级 E1级 | 2016-12-30 | 合格 |  | 国家建筑材料及装饰装修材料质量监督检验中心
32 | 江苏欧象万盛木业有限公司 | 江苏省 | 805mm×145mm×12.3mm | OXF004 | 合格品家用Ⅱ级 E1级 | 2017-01-09 | 合格 |  | 国家建筑材料及装饰装修材料质量监督检验中心
33 | 常州市滔远装饰材料有限公司 | 江苏省 | 133mm×810mm×12mm | 9605 | 优等品家用Ⅱ级 E1级 | 2017-05-03 | 合格 |  | 国家建筑材料及装饰装修材料质量监督检验中心
34 | 常州市合丽装饰材料有限公司 | 江苏省 | 810mm×147mm×12mm | 9881 | 合格品家用Ⅱ级 E1级 | 2016-03-09 | 合格 |  | 国家建筑材料及装饰装修材料质量监督检验中心
35 | 常州奥中木业有限公司 | 江苏省 | 1220mm×168mm×12mm | / | 合格品家用Ⅱ级 E1级 | 2016-06-15 | 合格 |  | 国家建筑材料及装饰装修材料质量监督检验中心
36 | 武进区横林孟氏装饰材料厂 | 江苏省 | 808mm×132mm×12.3mm | / | 合格品家用Ⅱ级 E1级 | 2016-07-25 | 合格 |  | 国家建筑材料及装饰装修材料质量监督检验中心
37 | 江苏阿里斯木业有限公司 | 江苏省 | 1215mm×197mm×12mm | / | 合格品家用Ⅱ级 E1级 | 2017-02-15 | 合格 |  | 国家建筑材料及装饰装修材料质量监督检验中心
38 | 常州市欧宝装饰材料有限公司 | 江苏省 | 1220mm×171mm×12mm | / | 合格品家用Ⅱ级 E1级 | 2017-03-11 | 合格 |  | 国家建筑材料及装饰装修材料质量监督检验中心
39 | 武进区横林安德木业厂 | 江苏省 | 812mm×150mm×12mm | D372 | 合格品家用Ⅱ级 E1级 | 2016-05-25 | 合格 |  | 国家建筑材料及装饰装修材料质量监督检验中心
40 | 武进区横林冠林地板厂 | 江苏省 | 1222mm×199mm×12mm | E0288 | 合格品家用Ⅱ级 E0级 | 2016-12-19 | 合格 |  | 国家建筑材料及装饰装修材料质量监督检验中心
41 | 常州市武进区横林金常盛装饰材料厂 | 江苏省 | 812mm×151mm×12mm | 9077 | 合格品家用Ⅱ级 E1级 | 2017-03-20 | 合格 |  | 国家建筑材料及装饰装修材料质量监督检验中心
42 | 常州市武进区横林富吉利现代装饰材料厂 | 江苏省 | 810mm×152mm×12mm | / | 合格品家用Ⅱ级 E1级 | 2017-05-02 | 合格 |  | 国家建筑材料及装饰装修材料质量监督检验中心
43 | 常州市森尼装饰材料有限公司 | 江苏省 | 1218mm×197mm×12mm | / | 合格品家用Ⅱ级 E1级 | 2016-10-08 | 合格 |  | 国家建筑材料及装饰装修材料质量监督检验中心
44 | 常州市武进区横林沪豪装饰材料厂 | 江苏省 | 1380mm×194mm×11mm | ONK3727 | 合格品家用Ⅱ级 E1级 | 1703B | 合格 |  | 国家建筑材料及装饰装修材料质量监督检验中心
45 | 江苏中鑫成功木业有限公司 | 江苏省 | 1215mm×195mm×11mm | NF011 | 优等品家用Ⅱ级 E1级 | 2017-03-18 | 合格 |  | 国家建筑材料及装饰装修材料质量监督检验中心
46 | 武进区横林圣加诺地板厂 | 江苏省 | 810mm×148mm×12mm | MG888型 | 合格品家用Ⅱ级 E1级 | 2017-04-10 | 合格 |  | 国家竹木产品质量监督检验中心
47 | 苏州威富特木业有限公司 | 江苏省 | 807mm×149mm×12mm | / | 合格品家用Ⅱ级 E1级 | 2017-03-12 | 合格 |  | 国家人造板与木竹制品质量监督检验中心
48 | 北美枫情木家居（江苏）有限公司 | 江苏省 | 810mm×131mm×12mm | / | 合格品家用Ⅱ级 E1级 | 2017-02-24 | 合格 |  | 国家人造板与木竹制品质量监督检验中心
49 | 德尔未来科技控股集团股份有限公司 | 江苏省 | 1216mm×144.5mm×11.2mm | / | 优等品家用Ⅰ级 E1级 | 2017-03-28 | 合格 |  | 国家人造板与木竹制品质量监督检验中心
50 | 苏州好宜家木业有限公司 | 江苏省 | 808mm×130mm×12mm | / | 合格品家用Ⅱ级 E1级 | 2017-04-08/1703090408 | 合格 |  | 国家人造板与木竹制品质量监督检验中心
51 | 武进区横林宏腾木业厂 | 江苏省 | 810mm×148mm×12mm | / | 合格品家用Ⅱ级 E1级 | 2016-02-18 | 合格 |  | 国家建材产品质量监督检验中心（南京）
52 | 江苏光宇装饰材料有限公司 | 江苏省 | 1215mm×193mm×12mm | / | 合格品家用Ⅱ级 E1级 | 2017-04-30 | 合格 |  | 国家建材产品质量监督检验中心（南京）
53 | 常州市康诺装饰材料有限公司 | 江苏省 | 806mm×128mm×12.2mm | / | 合格品家用Ⅱ级 E1级 | 2017-03-11 | 合格 |  | 国家建材产品质量监督检验中心（南京）
54 | 常州市澳丰木业有限公司 | 江苏省 | 1218mm×198mm×12mm | / | 合格品家用Ⅱ级 E1级 | 2017-04-08 | 合格 |  | 国家建材产品质量监督检验中心（南京）
55 | 常州市泰尔木业有限公司 | 江苏省 | 810mm×133mm×12mm | / | 合格品家用Ⅱ级 E1级 | 2017-01-25 | 合格 |  | 国家建材产品质量监督检验中心（南京）
56 | 常州市武进区横林紫杰办公设备厂 | 江苏省 | 806mm×146mm×12mm | / | 合格品家用Ⅱ级 E1级 | 2017-01-08 | 合格 |  | 国家建材产品质量监督检验中心（南京）
57 | 武进区横林森墅装饰材料厂 | 江苏省 | 810mm×148mm×12mm | / | 合格品家用Ⅱ级 E1级 | 2017-04-27 | 合格 |  | 国家建材产品质量监督检验中心（南京）
58 | 常州市润昌木业有限公司 | 江苏省 | 810mm×130mm×12.3mm | / | 合格品家用Ⅱ级 E1级 | 2017-04-15 | 合格 |  | 国家建材产品质量监督检验中心（南京）
59 | 佳美斯特江苏木业有限公司 | 江苏省 | 1216mm×168mm×12mm | / | 合格品家用Ⅰ级 E1级 | 2017-04-24 | 合格 |  | 国家建材产品质量监督检验中心（南京）
60 | 常州市金苑木业有限公司 | 江苏省 | 812mm×152mm×12mm | / | 合格品家用Ⅱ级 E1级 | 2017-04-26 | 合格 |  | 国家建材产品质量监督检验中心（南京）
61 | 常州彬利装饰材料有限公司 | 江苏省 | 1218mm×196mm×12mm | / | 合格品家用Ⅱ级 E0级 | 2017-02-23 | 合格 |  | 国家建材产品质量监督检验中心（南京）
62 | 常州安迪木业有限公司 | 江苏省 | 810mm×171mm×12mm | / | 合格品家用Ⅱ级 E1级 | 2017-01-08 | 合格 |  | 国家建材产品质量监督检验中心（南京）
63 | 常州市奥利坚木业有限公司 | 江苏省 | 1218mm×169mm×12mm | / | 合格品家用Ⅱ级 E1级 | 2016-10-26 | 合格 |  | 国家建材产品质量监督检验中心（南京）
64 | 圣象实业（江苏）有限公司 | 江苏省 | 852mm×122.5mm×12mm | / | 优等品家用Ⅰ级 E1级 | 2017-05-09 | 合格 |  | 国家建材产品质量监督检验中心（南京）
65 | 银海木业（江苏）有限公司 | 江苏省 | 1213mm×130mm×12mm | / | 合格品家用Ⅱ级 E1级 | 2017-01-08 | 合格 |  | 国家建材产品质量监督检验中心（南京）
66 | 武进区遥观聚荣装饰材料厂 | 江苏省 | 809mm×149m×12mm | / | 合格品家用Ⅱ级 E1级 | 2017-04-28 | 合格 |  | 国家建材产品质量监督检验中心（南京）
67 | 浙江格尔森木业有限公司 | 浙江省 | 809mm×128.5mm×12mm | / | 合格品家用Ⅱ级 E1级 | 2017-02-28 | 合格 |  | 国家人造板与木竹制品质量监督检验中心
68 | 嘉兴荣氏木业有限公司 | 浙江省 | 1210mm×167mm×12mm | / | 合格品家用Ⅰ级 E1级 | 2017-03-09 | 合格 |  | 国家人造板与木竹制品质量监督检验中心
69 | 浙江永吉木业有限公司 | 浙江省 | 1215mm×196mm×12mm | / | 优等品家用Ⅱ级 E1级 | 2017-04-20/17042002B | 合格 |  | 国家人造板与木竹制品质量监督检验中心
70 | 浙江上臣家居科技有限公司 | 浙江省 | 809mm×147.5mm×12mm | / | 合格品家用Ⅱ级 E1级 | 2017-01-02 | 合格 |  | 国家人造板与木竹制品质量监督检验中心
71 | 湖州万泰木业有限公司 | 浙江省 | 808mm×147mm×12mm | / | 合格品家用Ⅱ级 E1级 | 2017-03-21 | 合格 |  | 国家人造板与木竹制品质量监督检验中心
72 | 湖州宝源木制品厂 | 浙江省 | 1216mm×197mm×12mm | / | 合格品家用Ⅱ级 E1级 | 2017-03-28/HPLX003 | 合格 |  | 国家人造板与木竹制品质量监督检验中心
73 | 湖州铠甲建材有限公司 | 浙江省 | 811.5mm×131.8mm×12mm | / | 合格品家用Ⅱ级 E1级 | 2017-04-15/2017-04-15-01-220 | 合格 |  | 国家人造板与木竹制品质量监督检验中心
74 | 湖州南浔惠煌木业厂 | 浙江省 | 809mm×148mm×12mm | / | 合格品家用Ⅱ级 E1级 | 2017-02-16/009020016 | 合格 |  | 国家人造板与木竹制品质量监督检验中心
75 | 湖州富得利木业股份有限公司 | 浙江省 | 1218mm×196mm×12mm | / | 优等品家用Ⅰ级 E1级 | 2016-10-06 | 合格 |  | 国家人造板与木竹制品质量监督检验中心
76 | 圣象木业（阜阳）有限公司 | 安徽省 | 803mm×121mm×12mm | / | 优等品家用Ⅰ级 E1级 | 2017-03-21 | 合格 |  | 国家建筑材料及装饰装修材料质量监督检验中心
77 | 滁州朝久木业有限公司 | 安徽省 | 808mm×168mm×12mm | / | 合格品家庭用A型 E1级 | 2017-03-10 | 合格 |  | 国家建筑材料及装饰装修材料质量监督检验中心
78 | 滁州允升工贸有限公司 | 安徽省 | 807mm×149mm×12mm | 204型 | 合格品家用Ⅱ级 E1级 | 2017-05-10 | 合格 |  | 国家竹木产品质量监督检验中心
79 | 江西森源木业有限公司 | 江西省 | 1220mm×170mm×12mm | / | 优等品家用Ⅱ级 E1级 | 2017-03-07 | 合格 |  | 国家人造板与木竹制品质量监督检验中心
80 | 南昌嘉源木业有限公司 | 江西省 | 1220mm×201mm×12mm | / | 优等品家用Ⅱ级 E1级 | 2017-03-27 | 合格 |  | 国家人造板与木竹制品质量监督检验中心
81 | 茌平县华丰装饰材料有限公司 | 山东省 | 1220mm×200mm×12mm | K663型 | 合格品家用Ⅱ级 E1级 | 2017-04-25 | 合格 |  | 国家竹木产品质量监督检验中心
82 | 茌平县恒丰耐火装饰板有限公司 | 山东省 | 1218mm×168mm×12mm | 906型 | 合格品家用Ⅱ级 E1级 | 2017-03-18 | 合格 |  | 国家竹木产品质量监督检验中心
83 | 济宁福松木业有限公司 | 山东省 | 813mm×151mm×12mm | / | 合格品家用Ⅱ级 E1级 | 2017-03-15 | 合格 |  | 国家竹木产品质量监督检验中心
84 | 茌平县康华木业有限公司 | 山东省 | 1222mm×171mm×12mm | 亚兰606 | 合格品家用Ⅱ级 E1级 | 2017-04-08 | 合格 |  | 国家竹木产品质量监督检验中心
85 | 临清市奥森园地板厂 | 山东省 | 1220mm×200mm×12mm | 223型 | 合格品家用Ⅱ级 E1级 | 2017-05-10 | 合格 |  | 国家竹木产品质量监督检验中心
86 | 禹城市柏斯工贸有限公司 | 山东省 | 810mm×150mm×12mm | BSA2106 | 优等品家用Ⅱ级 E1级 | 2017-04-03 | 合格 |  | 国家竹木产品质量监督检验中心
87 | 山东济宁森基木业有限公司 | 山东省 | 1219mm×200mm×10mm | / | 优等品家用Ⅱ级 E1级 | 2017-03-08 | 合格 |  | 国家竹木产品质量监督检验中心
88 | 茌平县雨佳木业有限公司 | 山东省 | 1220mm×207mm×12mm | 9802型 | 合格品家用Ⅱ级 E1级 | 2017-04-19 | 合格 |  | 国家竹木产品质量监督检验中心
89 | 济宁正大木业有限公司 | 山东省 | 1220mm×203mm×12mm | / | 合格品家用Ⅱ级 E1级 | 2017-03-20 | 合格 |  | 国家竹木产品质量监督检验中心
90 | 茌平县源远装饰材料有限责任公司 | 山东省 | 1220mm×200mm×12mm | 5061型 | 合格品家用Ⅱ级 E1级 | 2017-04-28 | 合格 |  | 国家竹木产品质量监督检验中心
91 | 茌平县锦绣木业有限公司 | 山东省 | 812mm×152mm×12mm | 701型 | 合格品家用Ⅱ级 E1级 | 2017-04-02 | 合格 |  | 国家竹木产品质量监督检验中心
92 | 河南嘉和木业有限公司 | 河南省 | 1218mm×165mm×12mm | LME13007型 | 合格品家用Ⅰ级 E1级 | 2017-04-17 | 合格 |  | 国家竹木产品质量监督检验中心
93 | 台前县德信木业有限公司 | 河南省 | 818mm×158mm×12mm | 609型 | 合格品家用Ⅱ级 E1级 | 2017-05-13 | 合格 |  | 国家竹木产品质量监督检验中心
94 | 武汉明枫鸿泰木业有限公司 | 湖北省 | 1222mm×171mm×12mm | / | 合格品家用Ⅱ级 E1级 | 2017-04-15 | 合格 |  | 国家人造板与木竹制品质量监督检验中心
95 | 武汉红杉木业有限公司 | 湖北省 | 1222mm×169mm×12mm | / | 合格品家用Ⅰ级 E0级 | 2016-11-28 | 合格 |  | 国家人造板与木竹制品质量监督检验中心
96 | 武汉益佳林木业有限公司 | 湖北省 | 812mm×150mm×12mm | / | 优等品家用Ⅱ级 E1级 | 2017-04-09 | 合格 |  | 国家人造板与木竹制品质量监督检验中心
97 | 武汉宏大安信装饰材料有限公司 | 湖北省 | 812mm×151mm×12mm | / | 合格品家用Ⅱ级 E1级 | 2017-03-28 | 合格 |  | 国家人造板与木竹制品质量监督检验中心
98 | 湖北荣翔木业有限公司 | 湖北省 | 812mm×150mm×12mm | / | 合格品家用Ⅱ级 E1级 | 2016-11-29 | 合格 |  | 国家人造板与木竹制品质量监督检验中心
99 | 湖北汉邦木业有限公司 | 湖北省 | 815mm×133mm×12mm | / | 合格品家用Ⅱ级 E1级 | 2017-02-21 | 合格 |  | 国家人造板与木竹制品质量监督检验中心
100 | 武汉海源木业有限公司 | 湖北省 | 810mm×148mm×12mm | / | 合格品家用Ⅱ级 E1级 | 2017-01-04 | 合格 |  | 国家人造板与木竹制品质量监督检验中心
101 | 湖北圆宏镭铭木业有限公司 | 湖北省 | 810mm×150mm×12mm | / | 合格品家用Ⅱ级 E1级 | 2017-04-07 | 合格 |  | 国家人造板与木竹制品质量监督检验中心
102 | 湖北巨宁地板有限公司 | 湖北省 | 813.6mm×149.1mm×12mm | / | 优等品家用Ⅱ级 E1级 | 2017-02-22 | 合格 |  | 国家人造板与木竹制品质量监督检验中心
103 | 湖南地宝龙装饰材料有限公司 | 湖南省 | 851mm×150mm×12mm | / | 合格品家用Ⅱ级 E1级 | 2017-02-20 | 合格 |  | 国家竹木产品质量监督检验中心
104 | 湖南长圣人造板有限责任公司 | 湖南省 | 810mm×151mm×12mm | / | 合格品家用Ⅱ级 E1级 | 2017-04-22 | 合格 |  | 国家竹木产品质量监督检验中心
105 | 长沙鼎创木业有限公司 | 湖南省 | 795mm×133mm×12mm | / | 合格品家用Ⅱ级 E1级 | 2017-03-02 | 合格 |  | 国家竹木产品质量监督检验中心
106 | 四川省鸿盛达装饰材料有限公司 | 四川省 | 813mm×151mm×12mm | / | 合格品家用Ⅱ级 E1级 | 2017-04-17 | 合格 |  | 国家竹木产品质量监督检验中心
107 | 巴洛克木业（四川）有限公司 | 四川省 | 1215mm×169mm×10.3mm | / | 优等品家用Ⅰ级 E1级 | 2017-05-01 | 合格 |  | 国家竹木产品质量监督检验中心
108 | 新都区新都镇海云装饰材料加工厂 | 四川省 | 810mm×150mm×12mm | / | 合格品家用Ⅱ级 E1级 | 2017-05-10 | 合格 |  | 国家竹木产品质量监督检验中心
109 | 中江德宝地板制造有限公司 | 四川省 | 1222mm×202mm×12mm | / | 合格品家用Ⅱ级 E1级 | 2017-05-03 | 合格 |  | 国家竹木产品质量监督检验中心
110 | 成都市德累斯顿实业有限公司 | 四川省 | 1222mm×198mm×12mm | / | 合格品家用Ⅱ级 E1级 | 2017-01-12 | 合格 |  | 国家竹木产品质量监督检验中心
111 | 四川升达林产工业集团有限公司 | 四川省 | 1216mm×147mm×12mm | / | 合格品家用Ⅰ级 E1级 | 2016-11-05 | 合格 |  | 国家竹木产品质量监督检验中心
112 | 陕西鼎龙木业有限公司 | 陕西省 | 1218mm×167mm×12mm | NYX8405型 | 合格品家用Ⅱ级 E1级 | 2016-04-23 | 合格 |  | 国家竹木产品质量监督检验中心
113 | 武进区横林欧典装饰材料厂 | 江苏省 | 812mm×136mm×12mm | 2108 | 合格品家用Ⅱ级 E1级 | 2017-04-05 | 不合格 | 甲醛释放量 | 国家建筑材料及装饰装修材料质量监督检验中心
114 | 浙江天振竹木开发有限公司 | 浙江省 | 809mm×148mm×12mm | / | 合格品家用Ⅱ级 E1级 | 2017-01-05 | 不合格 | 吸水厚度膨胀率 | 国家人造板与木竹制品质量监督检验中心
115 | 安庆晨旺木业有限公司 | 安徽省 | 812mm×153mm×12mm | 5660 | 合格品家用Ⅱ级 E1级 | 2017-05-03 | 不合格 | 表面耐磨、甲醛释放量 | 国家人造板与木竹制品质量监督检验中心
116 | 安徽皖森地板有限公司 | 安徽省 | 814mm×154mm×11mm | WS620 | 合格品家用Ⅱ级 E1级 | 2017-04-11 | 不合格 | 表面耐磨 | 国家人造板与木竹制品质量监督检验中心
117 | 济宁永鸿木业有限公司 | 山东省 | 1221mm×198mm×12mm | HC003 | 合格品家用Ⅰ级 E1级 | 2017-02-16 | 不合格 | 表面耐磨 | 国家竹木产品质量监督检验中心
118 | 武汉市蔡甸区来福木地板加工厂 | 湖北省 | 812mm×151mm×12mm | / | 合格品家用Ⅱ级 E1级 | 2017-04-16 | 不合格 | 表面耐磨 | 国家人造板与木竹制品质量监督检验中心
119 | 郫都区圣泰装饰材料厂 | 四川省 | 1225mm×202mm×12mm | / | 合格品家用Ⅱ级 E1级 | 2017-03-15 | 不合格 | 表面耐磨 | 国家竹木产品质量监督检验中心
120 | 西安赛欧地板有限公司 | 陕西省 | 1222mm×172mm×12mm | 3967型 | 合格品家用Ⅱ级 E1级 | 2017-03-03 | 不合格 | 吸水厚度膨胀率、甲醛释放量 | 国家竹木产品质量监督检验中心
注：按行政区域排序。