## Sheet1
附表1－17
浸渍胶膜纸饰面人造板产品质量国家监督抽查产品及其企业名单
序号 | 企业名称 | 所在地 | 产品名称 | 规格型号 | 产品等级 | 生产日期/批号 | 抽查结果 | 主要不合格项目 | 承检机构
1 | 恒信利家具（北京）有限公司 | 北京市 | 浸渍胶膜纸饰面刨花板 | 2440mm×1220mm×16mm | 合格品 E1级 | 2017-03-06 | 合格 |  | 国家建筑装修材料质量安全监督检验中心
2 | 北京康宏益发商贸有限公司 | 北京市 | 浸渍胶膜纸饰面刨花板 | 2440mm×1220mm×18mm | 合格品 E1级 | 2017-03-27 | 合格 |  | 国家建筑装修材料质量安全监督检验中心
3 | 天津市付龙欣木业有限公司 | 天津市 | 浸渍胶膜纸饰面刨花板 | 2440mm×1220mm×18mm | 合格品 E1级 | 2017-03-20 | 合格 |  | 国家建筑装修材料质量安全监督检验中心
4 | 正定县兴华贴面板厂 | 河北省 | 浸渍胶膜纸饰面纤维板 | 2440mm×1220mm×15mm | 合格品 E1级 | 2017-03-10 | 合格 |  | 国家竹木产品质量监督检验中心
5 | 正定县通海贴面板厂 | 河北省 | 浸渍胶膜纸饰面纤维板 | 2440mm×1220mm×12mm | 合格品 E1级 | 2017-01-08 | 合格 |  | 国家竹木产品质量监督检验中心
6 | 正定县圣霖贴面板厂 | 河北省 | 浸渍胶膜纸饰面刨花板 | 2440mm×1220mm×18mm | 合格品 E1级 | 2017-03-07 | 合格 |  | 国家竹木产品质量监督检验中心
7 | 辽阳市太子河区隆兴木业 | 辽宁省 | 浸渍胶膜纸饰面纤维板 | 2440mm×1220mm×18mm | 一等品 E1级 | 2017-03-10 | 合格 |  | 国家建筑装修材料质量安全监督检验中心
8 | 沈阳市于洪区贺友贴面板厂 | 辽宁省 | 浸渍胶膜纸饰面纤维板 | 2440mm×1220mm×14mm | 合格品 E1级 | 2017-03-12 | 合格 |  | 国家建筑装修材料质量安全监督检验中心
9 | 大连鑫成家具装饰板有限公司 | 辽宁省 | 浸渍胶膜纸饰面刨花板 | 2440mm×1220mm×18mm | 一等品 E1级 | 2017-04-28 | 合格 |  | 国家建筑装修材料质量安全监督检验中心
10 | 沈阳市大东区宏鹏家俱厂 | 辽宁省 | 浸渍胶膜纸饰面刨花板 | 2440mm×1220mm×16mm | 合格品 E1级 | 2017-05-05 | 合格 |  | 国家建筑装修材料质量安全监督检验中心
11 | 沈阳经济技术开发区兄弟贴面装饰板厂 | 辽宁省 | 浸渍胶膜纸饰面刨花板 | 2440mm×1220mm×25mm | 合格品 E1级 | 2017-05-07 | 合格 |  | 国家建筑装修材料质量安全监督检验中心
12 | 沈阳市万合盛贴面板厂 | 辽宁省 | 浸渍胶膜纸饰面纤维板 | 2440mm×1220mm×18mm | 合格品 E1级 | 2017-05-03 | 合格 |  | 国家建筑装修材料质量安全监督检验中心
13 | 上海众威木业有限公司 | 上海市 | 浸渍胶膜纸饰面刨花板 | 2440mm×1220mm×18mm | 合格品 E1级 | 2016-12-12 | 合格 |  | 国家建筑装修材料质量安全监督检验中心
14 | 上海森荣装饰材料有限公司 | 上海市 | 浸渍胶膜纸饰面纤维板 | 2440mm×1220mm×18mm | 合格品 E1级 | 2017-03-10 | 合格 |  | 国家建筑装修材料质量安全监督检验中心
15 | 上海森强工贸发展有限公司 | 上海市 | 浸渍胶膜纸饰面刨花板 | 2440mm×1220mm×25mm | 合格品 E1级 | 2017-05-06 | 合格 |  | 国家建筑装修材料质量安全监督检验中心
16 | 上海雨晟木业有限公司 | 上海市 | 浸渍胶膜纸饰面纤维板 | 2440mm×1220mm×18mm | 合格品 E1级 | 2017-05-05 | 合格 |  | 国家建筑装修材料质量安全监督检验中心
17 | 常州市武进区横林金盛装饰材料厂 | 江苏省 | 浸渍胶膜纸饰面刨花板 | 2440mm×1220mm×18mm | 合格品 E1级 | 2017-04-25 | 合格 |  | 国家建材产品质量监督检验中心（南京）
18 | 常州卫星装饰材料有限公司 | 江苏省 | 浸渍胶膜纸饰面刨花板 | 2440mm×1220mm×18mm | 合格品 E1级 | 2017-02-16 | 合格 |  | 国家建材产品质量监督检验中心（南京）
19 | 吴江市宇博贴面厂 | 江苏省 | 浸渍胶膜纸饰面纤维板 | 2440mm×1220mm×3mm | 合格品 E1级 | 2017-04-27 | 合格 |  | 国家建材产品质量监督检验中心（南京）
20 | 常州市德隆木业有限公司 | 江苏省 | 浸渍胶膜纸饰面刨花板 | 2440mm×1220mm×18mm | 合格品 E1级 | 2017-04-15 | 合格 |  | 国家建材产品质量监督检验中心（南京）
21 | 南京金东亚办公设备有限公司 | 江苏省 | 浸渍胶膜纸饰面纤维板 | 2440mm×1220mm×10mm | 合格品 E1级 | 2017-05-14 | 合格 |  | 国家竹木产品质量监督检验中心
22 | 苏州市佳汇木业营造有限公司 | 江苏省 | 浸渍胶膜纸饰面刨花板 | 2440mm×1220mm×18mm | 合格品 E1级 | 2017-03-20 | 合格 |  | 国家建材产品质量监督检验中心（南京）
23 | 杰佳装饰材料（昆山）有限公司 | 江苏省 | 浸渍胶膜纸饰面刨花板 | 2440mm×1220mm×18mm | 合格品 E1级 | 2017-04-26 | 合格 |  | 国家建材产品质量监督检验中心（南京）
24 | 沭阳瑞尔装饰材料有限公司 | 江苏省 | 浸渍胶膜纸饰面纤维板 | 2440mm×1220mm×15mm | 合格品 E1级 | 2017-05-11 | 合格 |  | 国家建筑装修材料质量安全监督检验中心
25 | 昆山伊村福旺家居材料有限公司 | 江苏省 | 浸渍胶膜纸饰面刨花板 | 2440mm×1220mm×18mm | 合格品 E1级 | 2017-05-10 | 合格 |  | 国家竹木产品质量监督检验中心
26 | 浙江福尔斯特装饰材料有限公司东钱湖分公司 | 浙江省 | 浸渍胶膜纸饰面刨花板 | 2440mm×1220mm×18mm | 合格品 E1级 | 2017-05-11 | 合格 |  | 国家建材产品质量监督检验中心（南京）
27 | 杭州厚明装饰材料有限公司 | 浙江省 | 浸渍胶膜纸饰面纤维板 | 2440mm×1220mm×8mm | 合格品 E1级 | 2017-05-09 | 合格 |  | 国家建材产品质量监督检验中心（南京）
28 | 杭州兴舟装饰材料有限公司 | 浙江省 | 浸渍胶膜纸饰面刨花板 | 2440mm×1220mm×18mm | 合格品 E1级 | 2017-05-05 | 合格 |  | 国家建材产品质量监督检验中心（南京）
29 | 浙江鸿森装饰材料有限公司 | 浙江省 | 浸渍胶膜纸饰面刨花板 | 2440mm×1220mm×18mm | 合格品 E1级 | 2017-04-10 | 合格 |  | 国家建材产品质量监督检验中心（南京）
30 | 厦门前盛工贸有限公司 | 福建省 | 浸渍胶膜纸饰面纤维板 | 2440mm×1220mm×9mm | 合格品 E1级 | 2017-04-26 | 合格 |  | 国家建材产品质量监督检验中心（南京）
31 | 厦门市御锦丰工贸有限公司 | 福建省 | 浸渍胶膜纸饰面纤维板 | 2440mm×1220mm×15mm | 合格品 E1级 | 2017-04-03 | 合格 |  | 国家建材产品质量监督检验中心（南京）
32 | 厦门福丽人装饰材料有限公司 | 福建省 | 浸渍胶膜纸饰面刨花板 | 2440mm×1220mm×18mm | 合格品 E1级 | 2017-04-11 | 合格 |  | 国家建材产品质量监督检验中心（南京）
33 | 厦门德森晖装饰材料有限公司 | 福建省 | 浸渍胶膜纸饰面刨花板 | 2440mm×1220mm×18mm | 合格品 E1级 | 2017-02-26 | 合格 |  | 国家建材产品质量监督检验中心（南京）
34 | 济南市天桥区普森木业制造厂 | 山东省 | 浸渍胶膜纸饰面刨花板 | 2440mm×1220mm×18mm | 合格品 E1级 | 2017-05-07 | 合格 |  | 国家建筑装修材料质量安全监督检验中心
35 | 武汉市洪山区建设乡汇森木业加工厂 | 湖北省 | 浸渍胶膜纸饰面纤维板 | 2440mm×1220mm×15mm | 合格品 E1级 | 2017-05-15 | 合格 |  | 国家竹木产品质量监督检验中心
36 | 惠州市汇达美装饰板有限公司 | 广东省 | 浸渍胶膜纸饰面刨花板 | 2440mm×1220mm×16mm | 合格品 E1级 | 2017-02-19 | 合格 |  | 国家人造板与木竹制品质量监督检验中心
37 | 佛山市南海区长元木业装饰材料厂 | 广东省 | 浸渍胶膜纸饰面纤维板 | 2440mm×1220mm×18mm | 合格品 E1级 | 2017-05-06 | 合格 |  | 国家人造板与木竹制品质量监督检验中心
38 | 佛山市天湘家居装饰有限公司 | 广东省 | 浸渍胶膜纸饰面刨花板 | 2440mm×1220mm×18mm | 合格品 E1级 | 2017-05-04 | 合格 |  | 国家人造板与木竹制品质量监督检验中心
39 | 佛山市南海区樵顺装饰材料有限公司 | 广东省 | 浸渍胶膜纸饰面刨花板 | 2440mm×1220mm×15mm | 合格品 E1级 | 2017-05-07 | 合格 |  | 国家人造板与木竹制品质量监督检验中心
40 | 广州华坊洲木业有限公司 | 广东省 | 浸渍胶膜纸饰面刨花板 | 2440mm×1220mm×18mm | 合格品 E1级 | 2017-03-13 | 合格 |  | 国家人造板与木竹制品质量监督检验中心
41 | 佛山市南海区弘得装饰材料有限公司 | 广东省 | 浸渍胶膜纸饰面刨花板 | 2440mm×1220mm×18mm | 合格品 E1级 | 2017-04-28 | 合格 |  | 国家人造板与木竹制品质量监督检验中心
42 | 广州天湘板业有限公司 | 广东省 | 浸渍胶膜纸饰面刨花板 | 2440mm×1220mm×25mm | 合格品 E1级 | 2017-04-29 | 合格 |  | 国家人造板与木竹制品质量监督检验中心
43 | 东莞市德霖木业有限公司 | 广东省 | 浸渍胶膜纸饰面刨花板 | 2440mm×1220mm×16mm | 合格品 E1级 | 2017-04-22 | 合格 |  | 国家人造板与木竹制品质量监督检验中心
44 | 成都市武侯区盛林装饰材料厂 | 四川省 | 浸渍胶膜纸饰面纤维板 | 2440mm×1220mm×15mm | 合格品 E1级 | 2017-01-20 | 合格 |  | 国家竹木产品质量监督检验中心
45 | 眉山市天诚装饰材料有限公司 | 四川省 | 浸渍胶膜纸饰面刨花板 | 2440mm×1220mm×9mm | 合格品 E1级 | 2017-04-15 | 合格 |  | 国家竹木产品质量监督检验中心
46 | 成都佳莱宝装饰板材有限公司 | 四川省 | 浸渍胶膜纸饰面刨花板 | 2440mm×1220mm×18mm | 合格品 E1级 | 2017-05-10 | 合格 |  | 国家竹木产品质量监督检验中心
47 | 四川国栋建设股份有限公司 | 四川省 | 浸渍胶膜纸饰面纤维板 | 2450mm×1850mm×12mm | 合格品 E1级 | 2017-04-19 | 合格 |  | 国家竹木产品质量监督检验中心
48 | 广汉安吉拉装饰材料厂 | 四川省 | 浸渍胶膜纸饰面刨花板 | 2440mm×1220mm×18mm | 合格品 E1级 | 2017-05-04 | 合格 |  | 国家竹木产品质量监督检验中心
49 | 重庆夏特装饰材料有限公司 | 重庆市 | 浸渍胶膜纸饰面刨花板 | 2440mm×1220mm×18mm | 合格品 E1级 | 2017-05-10 | 合格 |  | 国家竹木产品质量监督检验中心
50 | 贵州龙里金帝木业有限公司 | 贵州省 | 浸渍胶膜纸饰面刨花板 | 2440mm×1220mm×15mm | 合格品 E1级 | 2017-04-20 | 合格 |  | 国家竹木产品质量监督检验中心
51 | 昆明捷林工贸有限公司 | 云南省 | 浸渍胶膜纸饰面刨花板 | 2440mm×1220mm×15mm | 合格品 E1级 | 2017-04-20 | 合格 |  | 国家竹木产品质量监督检验中心
52 | 云南先见装饰材料有限公司 | 云南省 | 浸渍胶膜纸饰面纤维板 | 2440mm×1220mm×15mm | 合格品 E1级 | 2017-04-10 | 合格 |  | 国家竹木产品质量监督检验中心
53 | 杭州瑞格森工木业有限公司 | 浙江省 | 浸渍胶膜纸饰面刨花板 | 2440mm×1220mm×18mm | 合格品 E1级 | 2017-05-08 | 不合格 | 表面耐磨 | 国家建材产品质量监督检验中心（南京）
54 | 广州市利欣雅装饰材料有限公司 | 广东省 | 浸渍胶膜纸饰面刨花板 | 2440mm×1220mm×18mm | 合格品 E1级 | 2017-05-04 | 不合格 | 内结合强度 | 国家人造板与木竹制品质量监督检验中心
55 | 东莞南城联丰标准板材有限公司 | 广东省 | 浸渍胶膜纸饰面刨花板 | 2440mm×1830mm×25mm | 合格品 E1级 | 2017-04-20 | 不合格 | 表面耐香烟灼烧 | 国家人造板与木竹制品质量监督检验中心
56 | 东莞市申隆装饰材料有限公司 | 广东省 | 浸渍胶膜纸饰面刨花板 | 2440mm×1220mm×18mm | 合格品 E1级 | 2017-04-28 | 不合格 | 内结合强度 | 国家人造板与木竹制品质量监督检验中心
57 | 广州易福诺木业有限公司 | 广东省 | 浸渍胶膜纸饰面刨花板 | 2440mm×1220mm×10mm | 合格品 E1级 | 2017-04-28 | 不合格 | 表面耐香烟灼烧 | 国家人造板与木竹制品质量监督检验中心
58 | 佛山市南海金富莱贴纸加工厂 | 广东省 | 浸渍胶膜纸饰面纤维板 | 2440mm×1220mm×15mm | 合格品 E1级 | 2017-04-13 | 不合格 | 内结合强度 | 国家人造板与木竹制品质量监督检验中心
59 | 广州市荣业装饰贴面板材有限公司 | 广东省 | 浸渍胶膜纸饰面纤维板 | 2440mm×1220mm×15mm | 合格品 E1级 | 2016-12-10 | 不合格 | 表面耐香烟灼烧 | 国家人造板与木竹制品质量监督检验中心
60 | 佛山市南海谊创装饰板厂 | 广东省 | 浸渍胶膜纸饰面纤维板 | 2440mm×1220mm×12mm | 合格品 E1级 | 2017-05-07 | 不合格 | 表面耐香烟灼烧 | 国家人造板与木竹制品质量监督检验中心
注：按行政区域排序。